## Критерии оценки
| Мероприятие |  | Финал Чемпионата высоких технологий в 2025 г Новгородская область
| Наименование компетенции |  | Ручная лазерная сварка
Код | Подкритерий | Тип аспекта | Аспект | Судейский балл | Методика проверки аспекта | Требование или номинальный размер | Проф. задача | Макс. балл
А | Модуль 1. Технология ручной лазерной сварки тонколистового материала | [6 empty] | 35.8
1 | Организация работы и охрана труда
|  | И | Соблюдение правил работы с электрооборудованием |  | Согласно инструкции по ОТ |  | 1 | 0.2
|  | И | Соблюдение правил организации рабочего места |  | Согласно инструкции по ОТ |  | 1 | 0.2
|  | И | Использование необходимых СИЗ при выполнении задания |  | Согласно инструкции по ОТ |  | 1 | 0.2
2 | Сборка изделий (КСС) из конструкционной стали
|  | И | Сборка Нахлесточного соединения согласно чертежа |  | Количество прихваток 3, длинна прихватки до 5 мм, зазор отсутствует, отступ от края согласно чертежа (допуск ±1мм). |  | 2 | 0.1
|  | И | Сборка Углового соединения согласно чертежа |  | Количество прихваток 4, длинна прихваток до 5 мм. Угол заготовок согласно чертежа. |  | 2 | 0.1
|  | И | Сборка Стыкового соединения согласно чертежа |  | Количество прихваток 5, длинна прихваток до 10 мм. Отсутсвуют линейные смещения ( допуск ±1 мм) |  | 2 | 0.1
|  | И | Сборка Таврового соединения согласно чертежа |  | Количество прихваток от 3 до 5, длина прихваток до 10мм. Угол заготовок, геометрия сопряжения согласно чертежа с допуском +\- 1мм |  | 2 | 0.1
3 | Сборка изделий (КСС) из аустенитной стали
|  | И | Сборка Нахлесточного соединения согласно чертежа |  | Количество прихваток 3, длинна прихватки до 5 мм, зазор отсутствует, отступ от края согласно чертежа (допуск ±1мм). |  | 2 | 0.1
|  | И | Сборка Углового соединения согласно чертежа |  | Количество прихваток 4, длинна прихваток до 5 мм. Угол заготовок согласно чертежа. |  | 2 | 0.1
|  | И | Сборка Стыкового соединения согласно чертежа |  | Количество прихваток не менее 5, длинна прихваток до 10 мм. Отсутсвуют линейные смещения ( допуск ±1 мм) |  | 2 | 0.1
|  | И | Сборка Таврового соединения согласно чертежа |  | Количество прихваток не от 3 до 5, длина прихваток до 10мм. Угол заготовок, геометрия сопряжения согласно чертежа, Отсутсвуют линейные смещения ( допуск ±1 мм) |  | 2 | 0.1
4 | Сборка изделий (КСС) из сплавов на основе алюминия
|  | И | Сборка Нахлесточного соединения согласно чертежа |  | Количество прихваток 3, длинна прихватки до 5 мм, зазор отсутствует, отступ от края согласно чертежа (допуск ±1мм). |  | 2 | 0.1
|  | И | Сборка Углового соединения согласно чертежа |  | Количество прихваток 4, длинна прихваток до 5 мм. Угол заготовок согласно чертежа. |  | 2 | 0.1
|  | И | Сборка Стыкового соединения согласно чертежа |  | Количество прихваток не менее 5, длинна прихваток до 10 мм. Отсутсвуют линейные смещения ( допуск ±1 мм) |  | 2 | 0.1
|  | И | Сборка Таврового соединения согласно чертежа |  | Количество прихваток не от 3 до 5, длина прихваток до 10мм. Угол заготовок, геометрия сопряжения согласно чертежа, Отсутсвуют линейные смещения ( допуск ±1 мм) |  | 2 | 0.1
5 | Сварка Нахлесточного соединения
|  | И | Отсутствует прожог? |  | Наличие прожога - 0 баллов |  | 3 | 1
|  | И | Отсутствуют включения присадочного материала в теле шва? |  |  |  | 3 | 0.5
|  | И | Отсутствует несплавления на поверхностей заготовок? |  |  |  | 3 | 0.5
|  | И | Отсутствует непровар? |  |  |  | 3 | 0.5
|  | С | Отсутствует перегрев при сварке аустенитной стали? |  |  |  | 3 | 0.5
|  | И | Наличие пор на поверхности шва? |  |  |  | 3 | 0.5
|  | И | Катет шва согласно чертежа |  |  |  | 3 | 0.5
|  | И | Отсутствует сплавление заготовки с поверхностью стола? |  |  |  | 3 | 0.5
|  | С | Коробление заготовок после сварки |  |  |  | 3 | 1
|  |  |  | 0 | Заготовки полностью деформированы, дальнейшее применение невозможно
|  |  |  | 1 | Заготовки имеют значительное коробление
|  |  |  | 2 | Заготовки имеют незначительное коробление, возможна рихтовка (приведение в изначальную форму)
|  |  |  | 3 | Короблениие полностью отсутствует
6 | Сварка Углового соединения
|  | И | Отсутствует прожог? |  | Наличие прожога - 0 баллов |  | 4 | 1
|  | И | Отсутствуют включения присадочного материала в теле шва? |  |  |  | 4 | 1
|  | И | Отсутствует несплавление на поверхностей заготовок? |  |  |  | 4 | 1
|  | И | Отсутствует непровар? |  |  |  | 4 | 1
|  | И | Отсутствует перегрев при сварке аустенитной стали? |  |  |  | 4 | 0.5
|  | И | Наличие пор на поверхности шва? |  |  |  | 4 | 1
|  | И | Отсутствует сплавление заготовки с поверхностью стола? |  |  |  | 4 | 2
|  | С | Коробление заготовок после сварки |  |  |  |  | 2
|  |  |  | 0 | Заготовки полностью деформированы, дальнейшее применение невозможно
|  |  |  | 1 | Заготовки имеют значительное коробление
|  |  |  | 2 | Заготовки имеют незначительное коробление, возможна рихтовка (приведение в изначальную форму)
|  |  |  | 3 | Короблениие полностью отсутствует
6 | Сварка Стыкового соединения
|  | И | Отсутствует прожог? |  | Наличие прожога - 0 баллов |  | 5 | 1
|  | И | Отсутствуют включения присадочного материала в теле шва? |  |  |  | 5 | 1
|  | И | Отсутствует несплавление на поверхностей заготовок? |  |  |  | 5 | 1
|  | И | Отсутствует непровар? |  |  |  | 5 | 1
|  | И | Отсутствует перегрев при сварке аустенитной стали? |  |  |  | 5 | 0.5
|  | И | Наличие пор на поверхности шва? |  |  |  | 5 | 1
|  | И | Отсутствует сплавление заготовки с поверхностью стола? |  |  |  | 5 | 2
|  | С | Коробление заготовок после сварки |  |  |  | 5 | 2
|  |  |  | 0 | Заготовки полностью деформированы, дальнейшее применение невозможно
|  |  |  | 1 | Заготовки имеют значительное коробление
|  |  |  | 2 | Заготовки имеют незначительное коробление, возможна рихтовка (приведение в изначальную форму)
|  |  |  | 3 | Короблениие полностью отсутствует
7 | Сварка Таврового соединения
|  | И | Отсутствует прожог? |  | Наличие прожога - 0 баллов |  | 3 | 1
|  | И | Отсутствуют включения присадочного материала в теле шва? |  |  |  | 3 | 1
|  | И | Отсутствует несплавление на поверхностей заготовок? |  |  |  | 3 | 1
|  | И | Отсутствует непровар? |  |  |  | 3 | 1
|  | И | Отсутствует перегрев при сварке аустенитной стали? |  |  |  | 3 | 0.5
|  | И | Наличие пор на поверхности шва? |  |  |  | 3 | 1
|  | И | Отсутствует сплавление заготовки с поверхностью стола? |  |  |  | 3 | 2
|  | С | Коробление заготовок после сварки |  |  |  | 3 | 2
|  |  |  | 0 | Заготовки полностью деформированы, дальнейшее применение невозможно
|  |  |  | 1 | Заготовки имеют значительное коробление
|  |  |  | 2 | Заготовки имеют незначительное коробление, возможна рихтовка (приведение в изначальную форму)
|  |  |  | 3 | Короблениие полностью отсутствует
Б | Модуль 2. Технология ручной лазерной сварки заготовок толщиной от 2 до 3мм | [6 empty] | 22
1 | Организация работы и охрана труда
|  | И | Соблюдение правил работы с электрооборудованием |  | Согласно инструкции по ОТ |  | 1 | 0.1
|  | И | Соблюдение правил организации рабочего места |  | Согласно инструкции по ОТ |  | 1 | 0.1
|  | И | Использование необходимых СИЗ при выполнении задания |  | Согласно инструкции по ОТ |  | 1 | 0.1
2 | Сборка изделий (КСС) из конструкционной стали
|  | И | Сборка Нахлесточного соединения согласно чертежа |  | Количество прихваток 3, длинна прихватки до 5 мм, зазор отсутствует, отступ от края согласно чертежа (допуск ±1мм). |  | 2 | 0.1
|  | И | Сборка Углового соединения согласно чертежа |  | Количество прихваток 4, длинна прихваток до 5 мм. Угол заготовок согласно чертежа. |  | 2 | 0.1
|  | И | Сборка Стыкового соединения согласно чертежа |  | Количество прихваток не менее 5, длинна прихваток до 10 мм. Отсутсвуют линейные смещения ( допуск ±1 мм) |  | 2 | 0.1
|  | И | Сборка Таврового соединения согласно чертежа |  | Количество прихваток не от 3 до 5, длина прихваток до 10мм. Угол заготовок, геометрия сопряжения согласно чертежа, Отсутсвуют линейные смещения ( допуск ±1 мм) |  | 2 | 0.1
3 | Сборка изделий (КСС) из аустенитной стали
|  | И | Сборка Нахлесточного соединения согласно чертежа |  | Количество прихваток 3, длинна прихватки до 5 мм, зазор отсутствует, отступ от края согласно чертежа (допуск ±1мм). |  | 2 | 0.1
|  | И | Сборка Углового соединения согласно чертежа |  | Количество прихваток 4, длинна прихваток до 5 мм. Угол заготовок согласно чертежа. |  | 2 | 0.1
|  | И | Сборка Стыкового соединения согласно чертежа |  | Количество прихваток не менее 5, длинна прихваток до 10 мм. Отсутсвуют линейные смещения ( допуск ±1 мм) |  | 2 | 0.1
|  | И | Сборка Таврового соединения согласно чертежа |  | Количество прихваток не от 3 до 5, длина прихваток до 10мм. Угол заготовок, геометрия сопряжения согласно чертежа, Отсутсвуют линейные смещения ( допуск ±1 мм) |  | 2 | 0.1
4 | Сборка изделий (КСС) из сплавов на основе алюминия
|  | И | Сборка Нахлесточного соединения согласно чертежа |  | Количество прихваток 3, длинна прихватки до 5 мм, зазор отсутствует, отступ от края согласно чертежа (допуск ±1мм). |  | 2 | 0.1
|  | И | Сборка Углового соединения согласно чертежа |  | Количество прихваток 4, длинна прихваток до 5 мм. Угол заготовок согласно чертежа. |  | 2 | 0.1
|  | И | Сборка Стыкового соединения согласно чертежа |  | Количество прихваток не менее 5, длинна прихваток до 10 мм. Отсутсвуют линейные смещения ( допуск ±1 мм) |  | 2 | 0.1
|  | И | Сборка Таврового соединения согласно чертежа |  | Количество прихваток не от 3 до 5, длина прихваток до 10мм. Угол заготовок, геометрия сопряжения согласно чертежа, Отсутсвуют линейные смещения ( допуск ±1 мм) |  | 2 | 0.1
5 | Сварка Нахлесточного соединения
|  | И | Отсутствует прожог? |  | Наличие прожога - 0 баллов |  | 3 | 1
|  | И | Отсутствуют включения присадочного материала в теле шва? |  |  |  | 3 | 0.5
|  | И | Отсутствует несплавление на поверхностей заготовок? |  |  |  | 3 | 0.5
|  | И | Отсутствует непровар? |  |  |  | 3 | 0.5
|  | И | Отсутствует перегрев при сварке аустенитной стали? |  |  |  | 3 | 0.5
|  | И | Наличие пор на поверхности шва? |  |  |  | 3 | 0.5
|  | И | Катет шва в диапазоне от 1 до 0.7 толщины заготовок |  |  |  | 3 | 0.5
|  | И | Отсутствует сплавление заготовки с поверхностью стола? |  |  |  | 3 | 0.5
|  | С | Коробление заготовок после сварки |  |  |  | 3 | 1
|  |  |  | 0 | Заготовки полностью деформированы, дальнейшее применение невозможно
|  |  |  | 1 | Заготовки имеют значительное коробление
|  |  |  | 2 | Заготовки имеют незначительное коробление, возможна рихтовка (приведение в изначальную форму)
|  |  |  | 3 | Короблениие полностью отсутствует
6 | Сварка Углового соединения
|  | И | Отсутствует прожог? |  | Наличие прожога - 0 баллов |  | 4 | 1
|  | И | Отсутствуют включения присадочного материала в теле шва? |  |  |  | 4 | 0.5
|  | И | Отсутствует несплавление на поверхностей заготовок? |  |  |  | 4 | 0.5
|  | И | Отсутствует непровар? |  |  |  | 4 | 0.5
|  | И | Отсутствует перегрев при сварке аустенитной стали? |  |  |  | 4 | 0.5
|  | И | Наличие пор на поверхности шва? |  |  |  | 4 | 0.5
|  | И | Отсутствует сплавление заготовки с поверхностью стола? |  |  |  | 4 | 0.5
|  | С | Коробление заготовок после сварки |  |  |  | 4 | 1
|  |  |  | 0 | Заготовки полностью деформированы, дальнейшее применение невозможно
|  |  |  | 1 | Заготовки имеют значительное коробление
|  |  |  | 2 | Заготовки имеют незначительное коробление, возможна рихтовка (приведение в изначальную форму)
|  |  |  | 3 | Короблениие полностью отсутствует
6 | Сварка Стыкового соединения
|  | И | Отсутствует прожог? |  | Наличие прожога - 0 баллов |  | 5 | 1
|  | И | Отсутствуют включения присадочного материала в теле шва? |  |  |  | 5 | 0.5
|  | И | Отсутствует несплавление на поверхностей заготовок? |  |  |  | 5 | 0.5
|  | И | Отсутствует непровар? |  |  |  | 5 | 0.5
|  | И | Отсутствует перегрев при сварке аустенитной стали? |  |  |  | 5 | 0.5
|  | И | Наличие пор на поверхности шва? |  |  |  | 5 | 0.5
|  | И | Отсутствует сплавление заготовки с поверхностью стола? |  |  |  | 5 | 0.5
|  | С | Коробление заготовок после сварки |  |  |  | 5 | 1
|  |  |  | 0 | Заготовки полностью деформированы, дальнейшее применение невозможно
|  |  |  | 1 | Заготовки имеют значительное коробление
|  |  |  | 2 | Заготовки имеют незначительное коробление, возможна рихтовка (приведение в изначальную форму)
|  |  |  | 3 | Короблениие полностью отсутствует
7 | Сварка Таврового соединения
|  | И | Отсутствует прожог? |  | Наличие прожога - 0 баллов |  | 4 | 1
|  | И | Отсутствуют включения присадочного материала в теле шва? |  |  |  | 4 | 0.5
|  | И | Отсутствует несплавление на поверхностей заготовок? |  |  |  | 4 | 0.5
|  | И | Отсутствует непровар? |  |  |  | 4 | 0.5
|  | С | Отсутствует перегрев при сварке аустенитной стали? |  |  |  | 4 | 0.5
|  | И | Наличие пор на поверхности шва? |  |  |  | 4 | 0.5
|  | И | Отсутствует сплавление заготовки с поверхностью стола? |  |  |  | 4 | 0.5
|  | С | Коробление заготовок после сварки |  |  |  | 4 | 1
|  |  |  | 0 | Заготовки полностью деформированы, дальнейшее применение невозможно
|  |  |  | 1 | Заготовки имеют значительное коробление
|  |  |  | 2 | Заготовки имеют незначительное коробление, возможна рихтовка (приведение в изначальную форму)
|  |  |  | 3 | Короблениие полностью отсутствует
В | Модуль 3. Технология сборки и ручной лазерной сварки частично замкнутой конструкции | [6 empty] | 42.2
1 | Организация работы и охрана труда
|  | И | Соблюдение правил работы с электрооборудованием |  | Согласно инструкции по ОТ |  | 1 | 0.2
|  | И | Соблюдение правил организации рабочего места |  | Согласно инструкции по ОТ |  | 1 | 0.2
|  | И | Использование необходимых СИЗ при выполнении задания |  | Согласно инструкции по ОТ |  | 1 | 0.2
2 | Сборка конструкции из конструкционной стали
|  | И | Длина прихваток соответствует требованиям? |  | Длина прихваток не должна превышать 10 мм |  | 2 | 0.2
|  | И | Сборка изделия согласно чертежа? |  | Конструкция собрана согласно чертежа, соответствуют размеры (отклонения допустимы не более ±1 мм по основанию конструкции) |  | 2 | 0.3
3 | Сборка конструкции из аустенитной стали
|  | И | Длина прихваток соответствует требованиям? |  | Длина прихваток не должна превышать 10 мм |  | 2 | 0.3
|  | И | Сборка изделия согласно чертежа? |  | Конструкция собрана согласно чертежу, соответствуют размеры (отклонения допустимы не более ±1 мм по основанию конструкции) |  | 2 | 0.3
4 | Сборка конструкции из сплава на основе алюминия
|  | И | Длина прихваток соответствует требованиям? |  | Длина прихваток не должна превышать 10 мм |  | 2 | 0.3
|  | И | Сборка изделия согласно чертежа? |  | Конструкция собрана согласно чертежу, соответствуют размеры (отклонения допустимы не более ±1 мм по основанию конструкции) |  | 2 | 0.3
5 | ВИК, конструкция из конструкционной стали
|  | И | Обнаружены ли на поверхностях конструкции следы ожога лазером? |  | ожоги недопустимы |  | 3 | 0.4
|  | И | Тавровое соединение - Сварные швы сформированы правильно? |  | Отсутствуют такие дефекты как 506. наплыв \ 509. натек |  | 3 | 0.5
|  | И | Тавровое соединение - Отсутствуют видимые поры и свищи? |  | 1 дефект = 0,3 балла, 2 дефекта = 0.1 балла, 3 и более = 0 балов. Одна видимая пора 2017 или поверхностная пористость 2018 = 1 дефект. Обнаруженные с применением лупы х10. |  | 3 | 0.5
|  | И | Тавровое соединение - Отсутствуют видимые включения (включая присадочную проволоку)? |  | 1 дефект = 0.2 балла, 2 дефекта = 0.1 балла, 3 и более = 0 балов. Одно видимое твердое включение = 1 дефект. |  | 3 | 0.5
|  | И | Тавровое соединение - шов выполнен полностью на всю протяженность? |  | любой участок без формирования шва - 0 баллов. |  | 3 | 0.5
|  | И | Тавровое соединение - Катет углового шва соответствует Чертежу? |  | Катет равен 1.5 - 2.5 мм |  | 3 | 0.5
|  | И | Стыковое соединение - Ширина шва соответствует допуску? |  | Ширина шва не более 3,0 мм |  | 3 | 0.5
|  | И | Стыковое соединение - Сварные швы сформированы правильно? |  | Отсутствуют такие дефекты как 506. наплыв \ 509. натек. Не допускаются = 0 |  | 3 | 0.5
|  | И | Стыковое соединение - Отсутствуют видимые поры и свищи? |  | 1 дефект = 0.3 балла, 2 дефекта = 0.2 балла, 3 и более = 0 балов. Одна видимая пора 2017 или поверхностная пористость 2018 = 1 дефект. Обнаруженные с применением лупы х10. |  | 3 | 0.5
|  | И | Стыковое соединение - Отсутствуют видимые включения (включая присадочную проволоку)? |  | 1 дефект = 0.2 балла, 2 дефекта = 0.1 балла, 3 и более = 0 балов. Одно видимое твердое включение = 1 дефект. |  | 3 | 0.5
|  | И | Стыковое соединение - Наружное усиление швов находится в допуске? |  | усиление шва = 0,0…0,5 мм. |  | 3 | 0.5
|  | И | Угловое соединение - Ширина шва постоянна? |  | Вариация ширины шва не более 1 мм |  | 3 | 0.5
|  | И | Угловое соединение - Сварные швы сформированы правильно? |  | Отсутствуют такие дефекты как 506. наплыв \ 509. натек |  | 3 | 0.5
|  | И | Угловое соединение - Отсутствуют видимые поры и свищи? |  | 1 дефект = 0.3 балла, 2 дефекта = 0.1 балла, 3 и более = 0 балов. Одна видимая пора 2017 или поверхностная пористость 2018 = 1 дефект. Обнаруженные с применением лупы х10. |  | 3 | 0.5
|  | И | Угловое соединение - Отсутствуют видимые включения (включая присадочную проволоку)? |  | 1 дефект = 0.3 балла, 2 дефекта = 0.1 балла, 3 и более = 0 балов. Одно видимое твердое включение группы №3 = 1 дефект. Обнаруженные с применением лупы х10. |  | 3 | 0.5
|  | И | Угловое соединение - Протяженность и глубина подреза соответствует допуску? |  | 5011-5012. макс.допустимая глубина прерывистого подреза 0,05 толщины детали, но не более 0.5 мм. Сплошной подрез любой измеряемой глубины не допустим = 0. Подрез любой протяженности, глубиной более 0,5 мм не допустим = 0 |  | 3 | 0.5
|  | С | Изделие изменило геометрию? |  |  |  | 3 | 2
|  |  |  | 0 | Заготовки полностью деформированы, дальнейшее применение невозможно
|  |  |  | 1 | Заготовки имеют значительное коробление
|  |  |  | 2 | Заготовки имеют незначительное коробление, возможна рихтовка (приведение в изначальную форму)
|  |  |  | 3 | Короблениие полностью отсутствует
6 | Гидравлические испытания
|  | И | Изделие предоставлено для гидравлического испытания |  | Изделие предоставлено |  | 6 | 1
|  | И | Изделие не имеет протечки при наполнении водой на высоту 180мм |  | Изделие не имеет протечку |  | 6 | 2
7 | ВИК, конструкция из аустенитной стали
|  | И | Обнаружены ли на поверхностях конструкции следы ожога лазером? |  | Следы хаотичного поджига луча недопустимы |  | 4 | 0.5
|  | И | Тавровое соединение - Сварные швы сформированы правильно? |  | Отсутствуют такие дефекты как 506. наплыв \ 509. натек |  | 4 | 0.5
|  | И | Тавровое соединение - Отсутствуют видимые поры и сквозные дефекты? |  | 1 дефект = 0,3 балла, 2 дефекта = 0.1 балла, 3 и более = 0 балов. Одна видимая пора 2017 или поверхностная пористость 2018 = 1 дефект. Обнаруженные с применением лупы х10. |  | 4 | 0.5
|  | И | Тавровое соединение - Отсутствуют видимые включения (включая присадочную проволоку)? |  | 1 дефект = 0.2 балла, 2 дефекта = 0.1 балла, 3 и более = 0 балов. Одно видимое твердое включение = 1 дефект. |  | 4 | 0.5
|  | И | Тавровое соединение - шов выполнен полностью на всю протяженность? |  | любой участок без формирования шва - 0 баллов. |  | 4 | 0.5
|  | И | Тавровое соединение - Катет углового шва соответствует Чертежу? |  | Катет равен 1.5 - 2.5 мм |  | 4 | 0.5
|  | И | Стыковое соединение - Ширина шва соответствует допуску? |  | Ширина шва не более 3,0 мм |  | 4 | 0.5
|  | И | Стыковое соединение - Сварные швы сформированы правильно? |  | Отсутствуют такие дефекты как 506. наплыв \ 509. натек. Не допускаются = 0 |  | 4 | 0.5
|  | И | Стыковое соединение - Отсутствуют видимые поры и свищи? |  | 1 дефект = 0.3 балла, 2 дефекта = 0.2 балла, 3 и более = 0 балов. Одна видимая пора 2017 или поверхностная пористость 2018 = 1 дефект. Обнаруженные с применением лупы х10. |  | 4 | 0.5
|  | И | Стыковое соединение - Отсутствуют видимые включения (включая присадочную проволоку)? |  | 1 дефект = 0.2 балла, 2 дефекта = 0.1 балла, 3 и более = 0 балов. Одно видимое твердое включение = 1 дефект. |  | 4 | 0.5
|  | И | Стыковое соединение - Наружное усиление швов находится в допуске? |  | усиление шва = 0,0…0,5 мм. |  | 4 | 0.5
|  | И | Угловое соединение - Ширина шва постоянна? |  | Вариация ширины шва не более 1 мм |  | 4 | 0.75
|  | И | Угловое соединение - Сварные швы сформированы правильно? |  | Отсутствуют такие дефекты как 506. наплыв \ 509. натек |  | 4 | 0.75
|  | И | Угловое соединение - Отсутствуют видимые поры и свищи? |  | 1 дефект = 0.3 балла, 2 дефекта = 0.1 балла, 3 и более = 0 балов. Одна видимая пора 2017 или поверхностная пористость 2018 = 1 дефект. Обнаруженные с применением лупы х10. |  | 4 | 0.75
|  | И | Угловое соединение - Отсутствуют видимые включения (включая присадочную проволоку)? |  | 1 дефект = 0.3 балла, 2 дефекта = 0.1 балла, 3 и более = 0 балов. Одно видимое твердое включение группы №3 = 1 дефект. Обнаруженные с применением лупы х10. |  | 4 | 0.75
|  | И | Угловое соединение - Протяженность и глубина подреза соответствует допуску? |  | 5011-5012. макс.допустимая глубина прерывистого подреза 0,05 толщины детали, но не более 0.5 мм. Сплошной подрез любой измеряемой глубины не допустим = 0. Подрез любой протяженности, глубиной более 0,5 мм не допустим = 0 |  | 4 | 0.5
|  | С | Изделие изменило геометрию? |  |  |  | 4 | 2
|  |  |  | 0 | Заготовки полностью деформированы, дальнейшее применение невозможно
|  |  |  | 1 | Заготовки имеют значительное коробление
|  |  |  | 2 | Заготовки имеют незначительное коробление, возможна рихтовка (приведение в изначальную форму)
|  |  |  | 3 | Короблениие полностью отсутствует
8 | Гидравлические испытания конструкции из аустенитной стали
|  | И | Изделие предоставлено для гидравлического испытания |  | Изделие предоставлено |  | 6 | 1
|  | И | Изделие не имеет протечки при наполнении водой на высоту 180мм |  | Изделие не имеет протечку |  | 6 | 2
9 | ВИК, конструкция из сплава на основе алюминия
|  | И | Обнаружены ли на поверхностях конструкции следы ожога лазером? |  | Следы хаотичного поджига луча недопустимы |  | 5 | 0.5
|  | И | Тавровое соединение - Сварные швы сформированы правильно? |  | Отсутствуют такие дефекты как 506. наплыв \ 509. натек |  | 5 | 0.5
|  | И | Тавровое соединение - Отсутствуют видимые поры и свищи? |  | 1 дефект = 0,3 балла, 2 дефекта = 0.1 балла, 3 и более = 0 балов. Одна видимая пора 2017 или поверхностная пористость 2018 = 1 дефект. Обнаруженные с применением лупы х10. |  | 5 | 0.5
|  | И | Тавровое соединение - Отсутствуют видимые включения (включая присадочную проволоку)? |  | 1 дефект = 0.2 балла, 2 дефекта = 0.1 балла, 3 и более = 0 балов. Одно видимое твердое включение = 1 дефект. |  | 5 | 0.5
|  | И | Тавровое соединение - шов выполнен полностью на всю протяженность? |  | любой участок без формирования шва - 0 баллов. |  | 5 | 0.5
|  | И | Тавровое соединение - Катет углового шва соответствует Чертежу? |  | Катет равен 1.5 - 2.5 мм |  | 5 | 0.5
|  | И | Стыковое соединение - Ширина шва соответствует допуску? |  | Ширина шва не более 3,0 мм, равномерность? |  | 5 | 0.5
|  | И | Стыковое соединение - Сварные швы сформированы правильно? |  | Отсутствуют такие дефекты как 506. наплыв \ 509. натек. Не допускаются = 0 |  | 5 | 0.5
|  | И | Стыковое соединение - Отсутствуют видимые поры и свищи? |  | 1 дефект = 0.3 балла, 2 дефекта = 0.2 балла, 3 и более = 0 балов. Одна видимая пора 2017 или поверхностная пористость 2018 = 1 дефект. Обнаруженные с применением лупы х10. |  | 5 | 0.75
|  | И | Стыковое соединение - Отсутствуют видимые включения (включая присадочную проволоку)? |  | 1 дефект = 0.2 балла, 2 дефекта = 0.1 балла, 3 и более = 0 балов. Одно видимое твердое включение = 1 дефект. |  | 5 | 0.5
|  | И | Стыковое соединение - Наружное усиление швов находится в допуске? |  | усиление шва = 0,0…0,5 мм. |  | 5 | 0.5
|  | И | Угловое соединение - Ширина шва постоянна? |  | неравномерность ширины шва не более 1 мм |  | 5 | 0.5
|  | И | Угловое соединение - Сварные швы сформированы правильно? |  | Отсутствуют такие дефекты как 506. наплыв \ 509. натек |  | 5 | 0.75
|  | И | Угловое соединение - Отсутствуют видимые поры и свищи? |  | 1 дефект = 0.3 балла, 2 дефекта = 0.1 балла, 3 и более = 0 балов. Одна видимая пора 2017 или поверхностная пористость 2018 = 1 дефект. Обнаруженные с применением лупы х10. |  | 5 | 0.5
|  | И | Угловое соединение - Отсутствуют видимые включения (включая присадочную проволоку)? |  | 1 дефект = 0.3 балла, 2 дефекта = 0.1 балла, 3 и более = 0 балов. Одно видимое твердое включение группы №3 = 1 дефект. Обнаруженные с применением лупы х10. |  | 5 | 0.5
|  | С | присутствие на изделии деформации? |  |  |  |  | 2
|  |  |  | 0 | изделие полностью деформировано, дальнейшее применение невозможно
|  |  |  | 1 | изделие имеет значительное коробление
|  |  |  | 2 | изделие имеет незначительное коробление, возможна рихтовка (приведение в изначальную форму)
|  |  |  | 3 | Короблениие полностью отсутствует
10 | Гидравлические испытания конструкции из сплава на основе алюминия
|  | И | Изделие предоставлено для гидравлического испытания |  | Изделие предоставлено |  | 6 | 1
|  | И | Изделие не имеет протечки при наполнении водой на высоту 180мм при НУ |  | Изделие не имеет протечку |  | 6 | 2
[5 empty] | Итого |  |  | 100

## Перечень профессиональных задач
Перечень профессиональных задач
1 | Организация рабочего места и охрана труда
2 | Технологии подготовки и сборки, сварочные материалы
3 | Технология сварки конструкционных сталей
4 | Технология сварки высоколегированной стали
5 | Технология сварки алюминия и его сплавов
6 | Анализ работы, обеспечение качества и испытания