## Критерии оценки
| Мероприятие |  | Финал Чемпионата по профессиональному мастерству "Профессионалы" в г.Санкт-Петербург - 2025 г.
| Наименование компетенции |  | Реставрационный кузовной ремонт автомобильного транспорта
Код | Подкритерий | Тип аспекта | Аспект | Судейский балл | Методика проверки аспекта | Требование или номинальный размер | Проф. задача | Макс. балл
А | «СЛЕСАРНОЕ ИЗГОТОВЛЕНИЕ КУЗОВНОГО ЭЛЕМЕНТА (РЕМОНТНОЙ ВСТАВКИ)» | [6 empty] | 28
1 | Создание чертежа ВСТАВКИ в программе КОМПАС
|  | И | Ширина раскроя |  | Вычесть все баллы, если не выполнено | Выполнено/не выполнено | 2 | 0.4
|  | И | Длинна раскроя |  | Вычесть все баллы, если не выполнено | Выполнено/не выполнено | 2 | 0.4
|  | И | Симитричное расположение отверстий |  | Вычесть все баллы, если не выполнено | Выполнено/не выполнено | 2 | 0.4
|  | И | Чертеж сохранен в нужном формате |  | Вычесть 0,2 балл за каждую неопределенную пару точек или неправильный замер | Более 5 неправильно замеренных пар точек - вычесть все баллы | 2 | 0.3
|  | И | Соответствие времени выполнения задания |  | Вычесть все баллы, если не выполнено | Выполнено/не выполнено | 1 | 0.6
2 | Изготовление вставки
|  | С | ВНЕШНИЙ ВИД ИЗГОТОВЛЕНОЙ ВСТАВКИ |  |  |  | 4 | 2
|  |  |  | 0 | не соответствует отраслевому стандарту
|  |  |  | 1 | соответствует отраслевому стандарту
|  |  |  | 2 | соответствует отраслевому стандарту и превосходит его в некоторых отношениях
|  |  |  | 3 | отлично по сравнению с отраслевым стандартом
|  | И | Ширина вставки по нижней отбортовке 1 |  | Вычесть все баллы, если не выполнено | Выполнено/не выполнено | 3 | 0.8
|  | И | Ширина вставки по нижней отбортовке 2 |  | Вычесть все баллы, если не выполнено | Выполнено/не выполнено | 3 | 0.8
|  | И | ширина встаки по верхней отбортовке 1 |  | Вычесть все баллы, если не выполнено | Выполнено/не выполнено | 3 | 0.8
|  | И | ширина встаки по верхней отбортовке 2 |  | Вычесть все баллы, если не выполнено | Выполнено/не выполнено | 3 | 0.8
|  | И | Диоганаль вставки по нижней отбортовке |  | Вычесть все баллы, если не выполнено | Выполнено/не выполнено | 4 | 1
|  | И | Длинна вставки 1 |  | Вычесть все баллы, если не выполнено | Выполнено/не выполнено | 3 | 0.4
|  | И | Длинна вставки 2 |  | Вычесть все баллы, если не выполнено | Выполнено/не выполнено | 3 | 0.4
|  | И | Длинна вставки 3 |  | Вычесть все баллы, если не выполнено | Выполнено/не выполнено | 3 | 0.4
|  | И | Высота вставки 1 |  | Вычесть все баллы, если не выполнено | Выполнено/не выполнено | 3 | 0.7
|  | И | Высота вставки 2 |  | Вычесть все баллы, если не выполнено | Выполнено/не выполнено | 3 | 0.7
|  | И | Высота вставки 3 |  | Вычесть все баллы, если не выполнено | Выполнено/не выполнено | 3 | 0.7
|  | И | Высота вставки 4 |  | Вычесть все баллы, если не выполнено | Выполнено/не выполнено | 3 | 0.7
|  | И | 1 Соответствие радиуса загиба !!!! |  | Вычесть все баллы, если не выполнено | Выполнено/не выполнено | 4 | 1
|  | И | 2 Соответствие радиуса загиба !!!! |  | Вычесть все баллы, если не выполнено | Выполнено/не выполнено | 4 | 1
|  | И | 3 Соответствие радиуса загиба !!!! |  | Вычесть все баллы, если не выполнено | Выполнено/не выполнено | 4 | 1
|  | И | 4 Соответствие радиуса загиба !!!! |  | Вычесть все баллы, если не выполнено | Выполнено/не выполнено | 4 | 1
|  | И | Прямоугольность 1 |  | Вычесть все баллы, если не выполнено | Выполнено/не выполнено | 3 | 0.7
|  | И | Прямоугольность 2 |  | Вычесть все баллы, если не выполнено | Выполнено/не выполнено | 3 | 0.7
|  | И | Прямоугольность 3 |  | Вычесть все баллы, если не выполнено | Выполнено/не выполнено | 3 | 0.7
|  | И | Прямоугольность 4 |  | Вычесть все баллы, если не выполнено | Выполнено/не выполнено | 3 | 0.7
|  | И | Отсутствие заусенец |  | Вычесть все баллы, если не выполнено | Выполнено/не выполнено | 4 | 0.9
|  | И | Плоскосность вставки по нижней отбортовке |  | Вычесть все баллы, если не выполнено | Выполнено/не выполнено | 4 | 2
|  | И | Количество использованого материалла |  | Вычесть все баллы, если не выполнено | Выполнено/не выполнено | 1 | 2
|  | И | Соответствие времени выполнения |  | Вычесть все баллы, если не выполнено | Выполнено/не выполнено | 1 | 1
|  | И | Производительность труда |  | Вычесть все баллы, если не выполнено | Выполнено/не выполнено | 1 | 2
|  | И | Выполнение требований Охраны труда |  | Вычесть все баллы, если не выполнено | Выполнено/не выполнено | 1 | 1
Б | «РЕСТАВРАЦИЯ СТРУКТУРНОГО ЭЛЕМЕНТА КУЗОВА» | [6 empty] | 30
1 | Демонтаж повреждённого элемента
|  | И | Линия реза выполнена по приведенной схеме |  | Вычесть все баллы, если не выполнено | Откл. +/-1 мм | 4 | 0.5
|  | И | Рез выполнен прямолинейно |  | Вычесть все баллы, если не выполнено | Откл. +/-0,5 мм | 6 | 0.5
|  | И | Отсутствует сквозной прорез сопряженных поверхностей в зоне реза |  | Вычесть все баллы, если не выполнено | Выполнено/не выполнено | 7 | 0.5
|  | И | Места удаления сварочных точек зачищены |  | Вычесть все баллы, если не выполнено | Выполнено/не выполнено | 6 | 0.5
|  | И | Удалены заусенцы и острые кромки в зоне реза на оставшейся части структурного элемента |  | Вычесть все баллы, если не выполнено | Выполнено/не выполнено | 6 | 0.5
|  | И | Удалено ЛКП в зоне реза под сварку MIG |  | Вычесть все баллы, если не выполнено | 20 мм | 6 | 0.5
|  | И | Отшлифованы места удаления сварочных точек (под нанесение грунта) |  | Вычесть все баллы, если не выполнено | Р120 | 6 | 0.5
2 | Подгонка детали
|  | И | Ремонтная вставка подготовлена, выполнен рез согласно схеме |  | Вычесть все баллы, если не выполнено | Откл. +/-1 мм | 4 | 1
|  | И | Заусенцы и острые кромки на линии реза ремонтной детали удалены |  | Вычесть все баллы, если не выполнено | Выполнено/не выполнено | 6 | 0.5
|  | И | Рез выполнен прямолинейно |  | Вычесть все баллы, если не выполнено | Откл. +/-0,5 мм | 6 | 1
|  | И | Количество и расположение отверстий под электрозаклепки соответствуют приведенной схеме |  | Вычесть все баллы, если не выполнено | min 30 мм max 50 мм | 5 | 1
|  | И | Удалены заусенцы, острые кромки отверстий под электрозаклепки |  | Вычесть все баллы, если не выполнено | Выполнено/не выполнено | 6 | 0.5
|  | И | Удалено ЛКП на отбортовках ремонтной вставки и прилегающих поверхностей |  | Вычесть 0,1 балла за каждую незачищенную или недостаточно зачищенную сторону | Выполнено/не выполнено | 6 | 0.5
|  | И | Удалено ЛКП в зоне реза под сварку MIG |  | Вычесть 0,2 балла за каждую незачищенную или недостаточно зачищенную сторону | 20 мм | 6 | 0.5
|  | И | Отшлифованы сопрягающиеся с поверхности отбортовок ремонтной вставки под нанесение токопроводящего грунта |  | Вычесть все баллы, если не выполнено | Р180 | 6 | 0.5
|  | И | Обезжирены места отсверловки под нанесение грунта на детале и ремонтной вставке |  | Вычесть все баллы, если не выполнено | Выполнено/не выполнено | 4 | 0.2
|  | И | Цинкосодержащий грунт нанесен на места отсверловки на детале и ремонтной вставке |  | Вычесть все баллы, если не выполнено | Выполнено/не выполнено | 4 | 0.5
|  | И | Ремонтная вставка установлена, прихватки выполнены |  | Вычесть все баллы, если не выполнено | Выполнено/не выполнено | 4 | 0.4
|  | И | Зазор по линии реза (под MIG сварку) в допуске |  | Вычесть все баллы, если не выполнено | 1,0-1,5 мм | 7 | 1.5
|  | С | Качество нанесения цинкосодержащего грунта |  |  |  | 3 | 1
|  |  |  | 0 | не соответствует отраслевому стандарту
|  |  |  | 1 | соответствует отраслевому стандарту
|  |  |  | 2 | соответствует отраслевому стандарту и превосходит его в некоторых отношениях
|  |  |  | 3 | отлично по сравнению с отраслевым стандартом
3 | Сварка
|  | И | Сварочный шов MIG выполнен по всей длине линии реза |  | Вычесть все баллы, если не выполнено | Выполнено/не выполнено | 7 | 0.8
|  | И | Сварочный шов MIG: высота |  | Вычесть все баллы, если не выполнено | 2 мм | 6 | 1
|  | И | Сварочный шов MIG: ширина |  | Вычесть все баллы, если не выполнено | 6 мм | 6 | 1
|  | И | Сварочный шов MIG выполнен без дефектов |  | Присутствуют дефекты (отверстия, пропуски, прожеги, трещины, пористость и тд.) - При наличии более 3-х дефектов - нет | Выполнено/не выполнено | 6 | 2
|  | И | Электрозаклепки выполнены по всем подготовленным отверстиям |  | Вычесть все баллы, если не выполнено | Выполнено/не выполнено | 7 | 0.3
|  | И | Электрозаклепки: высота |  | Вычесть все баллы, если не выполнено | 3 мм | 6 | 0.8
|  | И | Электрозаклепки: диаметр |  | Вычесть все баллы, если не выполнено | 1,5 D отверстия | 6 | 1
|  | И | Электрозаклепки выполнены без дефектов |  | Вычесть все баллы если более 3-х электрозаклепок имеют дефекты (отверстия, пропуски, прожеги, трещины, пористость и тд.) | Выполнено/не выполнено | 6 | 2
4 | Зачистка сварочных швов
|  | И | Сварочный шов обточен в уровень с соседними плоскостями |  | Вычесть все баллы, если не выполнено | Выполнено/не выполнено | 7 | 1
|  | И | Электрозаклепки обточены в уровень с соседними плоскостями |  | Вычесть все баллы, если не выполнено | Выполнено/не выполнено | 7 | 1
|  | И | Отсутствуют дефекты обточки сварочного шва |  | Вычесть все баллы если обнаружено утоньшение металла, глубокие риски, перегрев и прочее | Выполнено/не выполнено | 6 | 1
|  | И | Отсутствуют дефекты обточки электрозаклепок |  | Вычесть все баллы если обнаружено утоньшение металла, глубокие риски, перегрев и прочее | Выполнено/не выполнено | 6 | 0.8
|  | И | Зона сварочного шва отшлифована |  | Вычесть все баллы, если не выполнено | Р120 | 7 | 0.5
|  | И | Зоны электрозаклепок отшлифованы |  | Вычесть все баллы, если не выполнено | Р120 | 7 | 0.5
|  | И | Отбортовки порога плотно прилегают друг к другу |  | Вычесть все баллы, если не выполнено | 0,8 мм | 5 | 0.5
|  | И | Нарушения правил ТБ и охраны труда не зафиксированы |  | Вычесть все баллы, если не выполнено | Выполнено/не выполнено | 1 | 0.8
|  | С | Организация рабочего места |  |  |  | 2 | 0.8
|  |  |  | 0 | не соответствует отраслевому стандарту
|  |  |  | 1 | соответствует отраслевому стандарту
|  |  |  | 2 | соответствует отраслевому стандарту и превосходит его в некоторых отношениях
|  |  |  | 3 | отлично по сравнению с отраслевым стандартом
|  | С | Качество исполнения электрозаклепок |  |  |  | 4 | 0.8
|  |  |  | 0 | не соответствует отраслевому стандарту
|  |  |  | 1 | соответствует отраслевому стандарту
|  |  |  | 2 | соответствует отраслевому стандарту и превосходит его в некоторых отношениях
|  |  |  | 3 | отлично по сравнению с отраслевым стандартом
|  | С | Качество исполнения сварочного шва |  |  |  | 4 | 0.8
|  |  |  | 0 | не соответствует отраслевому стандарту
|  |  |  | 1 | соответствует отраслевому стандарту
|  |  |  | 2 | соответствует отраслевому стандарту и превосходит его в некоторых отношениях
|  |  |  | 3 | отлично по сравнению с отраслевым стандартом
[5 empty] | Итого |  |  | 58

## Перечень профессиональных задач
Перечень профессиональных задач |  | А | Б | В | Г | Д | Е | Сумм
1 | Охрана труда и безопасность. |  | 0.8 | #REF! | #REF! | #REF! | #REF! | #REF!
| Бережливое производство |  | 0.8 | #REF! | #REF! | #REF! | #REF! | #REF!
2 | Коммуникация и работа с людьми |  | 1 | #REF! | #REF! | #REF! | #REF! | #REF!
3 | Формирование технологического процесса / управление процессами и творчество |  | 4.2 | #REF! | #REF! | #REF! | #REF! | #REF!
4 | Конструкция автомобильного кузова |  | 1.5 | #REF! | #REF! | #REF! | #REF! | #REF!
5 | Технологические процессы ремонта автомобильного кузова и его элементов |  | 15.6 | #REF! | #REF! | #REF! | #REF! | #REF!
6 | Работа с оборудованием, инструментом и материалами (инструментарий и ресурсы) |  | 6.1 | #REF! | #REF! | #REF! | #REF! | #REF!
7 | Работа с программным обеспечением и программирование |  | 0 | #REF! | #REF! | #REF! | #REF! | #REF!
|  |  | 30 | #REF! | #REF! | #REF! | #REF! | #REF!
| Организация труда | 6.6 |  |  |  |  | #REF!
| Работа с чертежами | 1.5
| Резка и формовка | 10
| Процес сборки | 9.9
28