## Критерии оценки
| Мероприятие |  | Финал чемпионата по профессиональному мастерству "Профессионалы" г.Калуга
| Наименование компетенции |  | Сварочные технологии (командный формат)
Код | Подкритерий | Тип аспекта | Аспект | Судейский балл | Методика проверки аспекта | Требование или номинальный размер | Проф. задача | Макс. балл
И | Технологическая оснастка, выполненая ПМ ( 135 ) | [6 empty] | 43
1 | Охрана труда
|  | И | Соблюдение правил работы с электрооборудованием |  | Согласно правил по ОТ |  | 1 | 0.3
|  | И | Соблюдение правил работы с газовыми баллонами и газовым оборудованием |  | Согласно правил по ОТ |  | 1 | 0.3
|  | И | Использование необходимых СИЗ при выполнении задания |  | Согласно правил по ОТ |  | 1 | 0.3
|  | И | Использование фильтвентиляционной установки |  | Согласно правил по ОТ |  | 1 | 0.3
2 | Бережливое производство
|  | И | Соблюдение правил организации рабочего места |  | Согласно правил организации рабочего места |  | 2 | 0.8
3 | Сборка этап №1
|  | И | Сборка узла согласно чертежа |  | Длинна прихваток до 10 мм. |  | 3 | 0.25
|  | И | Сборка узла согласно чертежа |  | Угол сопряжения 90˚, отсутсвуют линейные смещения ( допуск ±1 мм) |  | 3 | 0.7
4 | Сборка этап №2
|  | И | Сборка узлов согласно чертежа |  | Длинна прихваток до 10 мм. |  | 3 | 0.25
|  | И | Сборка узлов согласно чертежа |  | Диагональ узла соответствует требованиям чертежу, отсутсвуют линейные смещения ( допуск ±1 мм) |  | 3 | 0.7
5 | Сборка этап №3
|  | И | Сборка узла согласно чертежа |  | Длинна прихваток до 10 мм. |  | 3 | 0.25
|  | И | Сборка узла согласно чертежа |  | Отсутсвуют линейные смещения ( допуск ±1 мм) |  | 3 | 0.7
6 | Сборка этап №4
|  | И | Сборка конструкции согласно чертежа |  | Длинна прихваток до 10 мм. |  | 3 | 0.25
|  | И | Сборка конструкции согласно чертежа |  | Отсутсвуют линейные смещения ( допуск ±1 мм) |  | 3 | 0.7
7 | ВИК шва №1
|  | И | Катет углового шва соответствует чертежу |  | Катет равен 4-6 мм |  | 4 | 1.8
|  | И | Протяженность и глубина подреза соответствует допуску |  | 5011-5012. макс.допустимая глубина прерывистого подреза не более 0.5 мм. Сплошной подрез любой измеряемой глубины не допустим = 0. Подрез любой протяженности, глубиной более 0,5 мм не допустим = 0 |  | 4 | 0.65
|  | И | Отсутствуют видимые поры |  | Видимая пора 2017 или поверхностная пористость 2018. Обнаруженные с применением лупы х10. |  | 4 | 0.6
|  | И | Отсутствуют наплывы |  | Отсутствуют такие дефекты как 506 наплыв.Не допускаются = 0 |  | 4 | 0.65
|  | И | Обнаружены ли на поверхностях пластин следы ожога дугой |  | 517. Не допустимо = 0. |  | 4 | 0.6
|  | И | Деформация (грибовидность) таврового соединения детали №1 |  | Допуск деформации не более 2 мм |  | 4 | 0.8
8 | ВИК шва №2
|  | И | Ширина шва постоянная |  | Ширина шва 6-8 мм |  | 4 | 1
|  | И | Протяженность и глубина подреза соответствует допуску |  | 5011-5012. макс.допустимая глубина прерывистого подреза не более 0.5 мм. Сплошной подрез любой измеряемой глубины не допустим = 0. Подрез любой протяженности, глубиной более 0,5 мм не допустим = 0 |  | 4 | 0.65
|  | И | Отсутствуют видимые поры |  | Видимая пора 2017 или поверхностная пористость 2018. Обнаруженные с применением лупы х10. |  | 4 | 0.6
|  | И | Отсутствуют наплывы |  | Отсутствуют такие дефекты как 506 наплыв.Не допускаются = 0 |  | 4 | 0.65
|  | И | Обнаружены ли на поверхностях пластин следы ожога дугой |  | 517. Не допустимо = 0. |  | 4 | 0.6
9 | ВИК шва №3
|  | И | Катет углового шва соответствует чертежу |  | Катет равен 4-6 мм |  | 4 | 1.8
|  | И | Протяженность и глубина подреза соответствует допуску |  | 5011-5012. макс.допустимая глубина прерывистого подреза не более 0.5 мм. Сплошной подрез любой измеряемой глубины не допустим = 0. Подрез любой протяженности, глубиной более 0,5 мм не допустим = 0 |  | 4 | 0.65
|  | И | Отсутствуют видимые поры |  | Видимая пора 2017 или поверхностная пористость 2018. Обнаруженные с применением лупы х10. |  | 4 | 0.6
|  | И | Отсутствуют наплывы |  | Отсутствуют такие дефекты как 506 наплыв.Не допускаются = 0 |  | 4 | 0.65
|  | И | Обнаружены ли на поверхностях пластин следы ожога дугой |  | 517. Не допустимо = 0. |  | 4 | 0.6
10 | ВИК шва №4
|  | И | Ширина шва постоянная |  | Ширина шва 6-8 мм |  | 4 | 1
|  | И | Протяженность и глубина подреза соответствует допуску |  | 5011-5012. макс.допустимая глубина прерывистого подреза не более 0.5 мм. Сплошной подрез любой измеряемой глубины не допустим = 0. Подрез любой протяженности, глубиной более 0,5 мм не допустим = 0 |  | 4 | 0.65
|  | И | Отсутствуют видимые поры |  | Видимая пора 2017 или поверхностная пористость 2018. Обнаруженные с применением лупы х10. |  | 4 | 0.6
|  | И | Отсутствуют наплывы |  | Отсутствуют такие дефекты как 506 наплыв.Не допускаются = 0 |  | 4 | 0.65
|  | И | Обнаружены ли на поверхностях пластин следы ожога дугой |  | 517. Не допустимо = 0. |  | 4 | 0.6
11 | ВИК шва №5
|  | И | Ширина шва постоянная |  | Ширина шва 6-8 мм |  | 4 | 1
|  | И | Протяженность и глубина подреза соответствует допуску |  | 5011-5012. макс.допустимая глубина прерывистого подреза не более 0.5 мм. Сплошной подрез любой измеряемой глубины не допустим = 0. Подрез любой протяженности, глубиной более 0,5 мм не допустим = 0 |  | 4 | 0.65
|  | И | Отсутствуют видимые поры |  | Видимая пора 2017 или поверхностная пористость 2018. Обнаруженные с применением лупы х10. |  | 4 | 0.6
|  | И | Отсутствуют наплывы |  | Отсутствуют такие дефекты как 506 наплыв.Не допускаются = 0 |  | 4 | 0.65
|  | И | Обнаружены ли на поверхностях пластин следы ожога дугой |  | 517. Не допустимо = 0. |  | 4 | 0.6
12 | ВИК шва №6
|  | И | Катет углового шва соответствует чертежу |  | Катет равен 4-6 мм |  | 4 | 1.8
|  | И | Протяженность и глубина подреза соответствует допуску |  | 5011-5012. макс.допустимая глубина прерывистого подреза не более 0.5 мм. Сплошной подрез любой измеряемой глубины не допустим = 0. Подрез любой протяженности, глубиной более 0,5 мм не допустим = 0 |  | 4 | 0.65
|  | И | Отсутствуют видимые поры |  | Видимая пора 2017 или поверхностная пористость 2018. Обнаруженные с применением лупы х10. |  | 4 | 0.6
|  | И | Отсутствуют наплывы |  | Отсутствуют такие дефекты как 506 наплыв.Не допускаются = 0 |  | 4 | 0.65
|  | И | Обнаружены ли на поверхностях пластин следы ожога дугой |  | 517. Не допустимо = 0. |  | 4 | 0.6
13 | ВИК шва №7
|  | И | Ширина шва постоянная |  | Ширина шва 6-8 мм |  | 4 | 1
|  | И | Протяженность и глубина подреза соответствует допуску |  | 5011-5012. макс.допустимая глубина прерывистого подреза не более 0.5 мм. Сплошной подрез любой измеряемой глубины не допустим = 0. Подрез любой протяженности, глубиной более 0,5 мм не допустим = 0 |  | 4 | 0.65
|  | И | Отсутствуют видимые поры |  | Видимая пора 2017 или поверхностная пористость 2018. Обнаруженные с применением лупы х10. |  | 4 | 0.6
|  | И | Отсутствуют наплывы |  | Отсутствуют такие дефекты как 506 наплыв.Не допускаются = 0 |  | 4 | 0.65
|  | И | Обнаружены ли на поверхностях пластин следы ожога дугой |  | 517. Не допустимо = 0. |  | 4 | 0.6
14 | ВИК шва №8
|  | И | Ширина шва постоянная |  | Ширина шва 4-6 мм |  | 4 | 1
|  | И | Протяженность и глубина подреза соответствует допуску |  | 5011-5012. макс.допустимая глубина прерывистого подреза не более 0.5 мм. Сплошной подрез любой измеряемой глубины не допустим = 0. Подрез любой протяженности, глубиной более 0,5 мм не допустим = 0 |  | 4 | 0.65
|  | И | Отсутствуют видимые поры |  | Видимая пора 2017 или поверхностная пористость 2018. Обнаруженные с применением лупы х10. |  | 4 | 0.6
|  | И | Отсутствуют наплывы |  | Отсутствуют такие дефекты как 506 наплыв.Не допускаются = 0 |  | 4 | 0.65
|  | И | Обнаружены ли на поверхностях пластин следы ожога дугой |  | 517. Не допустимо = 0. |  | 4 | 0.6
15 | Испытание функциональности изделия
|  | И | Рычаг собраный на этапе 2 подвижен |  | Рычаг не подвижен 0 баллов |  | 7 | 2
|  | И | Узел деталей "9" , "10" подвижен |  | Узел не подвижен 0 баллов |  | 7 | 2
|  | И | Наклонная пластина "11" подвижна |  | Пластина не подвижена 0 баллов |  | 7 | 2
[5 empty] | Итого |  |  | 43

## Перечень профессиональных задач
Перечень профессиональных задач
1 | Организация работы и охрана труда
2 | Текхнология бережливого производства.
3 | Технологии подготовки и сборки, сварочные материалы
4 | Технология РД (111 ММА)
5 | Технология МП (135 MIG/MAG)
6 | Технология РАД (141) TIG
7 | Анализ работы, обеспечение качества и испытания
8 | Технология МП (136 MIG/MAG)