## Критерии оценки
| Мероприятие |  | Финал чемпионата по профессиональному мастерству "Профессионалы" 2024
| Наименование компетенции |  | Сварочные технологии
Код | Подкритерий | Тип аспекта | Аспект | Судейский балл | Методика проверки аспекта | Требование или номинальный размер | Проф. задача | Макс. балл
А | Контрольные сварные соединения из углеродистой стали, выполненные РД (111 ММА) | [6 empty] | 20.55
1 | Организация работы и охрана труда
|  | И | Соблюдение правил работы с электрооборудованием |  | Согласно инструкции по ОТ |  | 1 | 0.2
|  | И | Соблюдение правил организации рабочего места |  | Согласно инструкции по ОТ |  | 1 | 0.2
|  | И | Использование необходимых СИЗ при выполнении задания |  | Согласно инструкции по ОТ |  | 1 | 0.2
2 | Сборка изделий (КСС)
|  | И | Сборка Тавра согласно чертежа |  | Количество прихваток 3, длинна прихватки до 25 мм, угол сопряжения 90˚, зазор отсутствует, отступ от края согласно чертежа (допуск ±1мм). |  | 2 | 0.25
|  | И | Сборка Трубы согласно чертежа |  | Количество прихваток 4, длинна прихваток до 15 мм. Отсутсвуют линейные смещения ( допуск ±1 мм) |  | 2 | 0.25
|  | И | Сборка КСС 10 мм согласно чертежа |  | Количество прихваток 2, длинна прихваток до 15 мм. Отсутсвуют линейные смещения ( допуск ±1 мм) |  | 2 | 0.25
3 | ВИК Таврового соединения по ГОСТ Р ИСО 5817-2009
|  | И | Катет углового шва соответствует чертежу? |  | Катет равен 8-10мм |  | 3 | 0.65
|  | И | Протяженность и глубина подреза соответствует допуску? |  | 5011-5012. макс.допустимая глубина прерывистого подреза не более 0.5 мм. Сплошной подрез любой измеряемой глубины не допустим = 0. Подрез любой протяженности, глубиной более 0,5 мм не допустим = 0 |  | 3 | 0.35
|  | И | Отсутствуют видимые поры? |  | Видимая пора 2017 или поверхностная пористость 2018. Обнаруженные с применением лупы х10. |  | 3 | 0.3
|  | И | Сварной шов сформирован правильно? |  | Отсутствуют такие дефекты как 506. наплыв \ 509. натек. |  | 3 | 0.3
|  | И | Обнаружены ли на поверхностях пластин следы ожога дугой? |  | 601. Не допустимо = 0. |  | 3 | 0.4
|  | С | Равномерность шва в облицовочном проходе, отсутствие кратеров и усадочных раковин |  |  |  | 3 | 0.5
|  |  |  | 0 | Сварной шов не равномерный, и /или имеет глубокие кратерные усадочные раковины, и/или высокие перепады между валиками, несплавления. Стоп-точка в облицовке пе произведена/не предоставлена.
|  |  |  | 1 | Сварной шов равномерный, кратерные усадочные раковины имеют меньшую глубину, и/или сплавление между валиками есть, но имеет значительный перепад.
|  |  |  | 2 | Сварной шов равномерный, кратерные усадочные раковины имеют минимальную глубину, и/или сплавление между валиками есть, но имеет минимальный перепад.
|  |  |  | 3 | Сварной шов равномерный, кратерные усадочные раковины отсутствуют, между валиками перепада нет, хорошее сплавление.
4 | ВИК трубного образца по ГОСТ Р ИСО 5817-2009
|  | И | Протяженность и глубина подреза соответствует допуску? |  | 5011-5012. макс.допустимая глубина прерывистого подреза 0,05 толщины детали, но не более 0.5 мм. Сплошной подрез любой измеряемой глубины не допустим = 0. Подрез любой протяженности, глубиной более 0,5 мм не допустим = 0 |  | 3 | 0.3
|  | И | Разделка кромок заполнена полностью? |  | Незаполнение не допускается = 0 |  | 3 | 0.4
|  | И | Выпуклость стыкового шва не превышает допустимых Режимов? |  | усиление "высота шва" = 1,5 (+1,5; -1,0) мм |  | 3 | 0.5
|  | И | Ширина шва |  | Ширина шва = 13 (+3,0; -0,0) мм |  | 3 | 0.65
|  | И | Обнаружены ли на поверхностях следы ожога дугой? |  | 601. Не допустимо = 0. |  | 3 | 0.3
|  | И | Кратерные усадочные раковины отсутствуют? |  | 2024. Допускается до 0,5 величины усиления сварного шва. |  | 3 | 0.4
|  | И | Отсутствуют видимые поры? |  | Видимая пора 2017 или поверхностная пористость 2018. Обнаруженные с применением лупы х10. |  | 3 | 0.3
|  | И | Сварной шов сформирован правильно? |  | Отсутствуют такие дефекты как 506. наплыв \ 509. натек |  | 3 | 0.3
|  | И | Выпуклость корня шва не превышает допустимое значение? |  | усилению обратного валика не более 1,5 мм |  | 3 | 0.5
|  | И | Вогнутость корня шва не превышает допустимое значение? |  | вогнутость корня не более 0,5 мм |  | 3 | 0.5
5 | ВИК пластин, толщиной 10мм по ГОСТ Р ИСО 5817-2009
|  | И | Протяженность и глубина подреза соответствует допуску? |  | 5011-5012. макс.допустимая глубина прерывистого подреза 0,05 толщины детали, но не более 0.5 мм. Сплошной подрез любой измеряемой глубины не допустим = 0. Подрез любой протяжонности, глубиной более 0,5 мм не допустим = 0 |  | 3 | 0.4
|  | И | Разделка кромок заполнена полностью? |  | Незаполнение не допускается = 0 |  | 3 | 0.3
|  | И | Выпуклость стыкового шва не превышает допустимых размеров? |  | Усиление 0,0...2,0 мм |  | 3 | 0.5
|  | И | Ширина шва |  | Ширина облицовочного слоя 14...18 мм |  | 3 | 0.5
|  | И | Обнаружены ли на поверхностях пластин следы ожога дугой? |  | 601. Не допустимо = 0. |  | 3 | 0.3
|  | И | Кратерные усадочные раковины отсутствуют? |  | 2024. Допускается до 0,5 величины усиления сварного шва. Проставить ноль баллов, в случае отсутствия/не предоставления Стоп-точки. |  | 3 | 0.4
|  | И | Отсутствуют видимые поры? |  | Видимая пора 2017 или поверхностная пористость 2018. Обнаруженные с применением лупы х10. |  | 3 | 0.3
|  | И | Сварной шов сформирован правильно? |  | Отсутствуют такие дефекты как 506. наплыв \ 509. натек |  | 3 | 0.35
|  | И | Выпуклость корня шва не превышает допустимое значение? |  | усилению обратного валика не более 1,5 мм |  | 3 | 0.45
|  | И | Вогнутость корня шва не превышает допустимое значение? |  | вогнутость корня не более 0,5 мм |  | 3 | 0.45
6 | Испытание на излом.
|  | И | Обеспечено полное сплавление корня соединения? |  | Ноль баллов, если не была проштампована стоп-точка, либо имеются несплавления. |  | 6 | 0.75
|  | И | Обеспечено полное сплавление между проходами? |  | Несплавление между проходами не допустимо. |  | 6 | 0.75
|  | И | На изломе отсутствуют видимые поры и включения? |  | Обнаруженные с применением лупы х10. Не допустимы = 0 |  | 6 | 0.75
7 | РГК образца труб
|  | И | ISO 5817 - Уровень дефектов - Класс D? |  | Класс D = 0,50 Балла |  | 6 | 0.5
|  | И | ISO 5817 - Уровень дефектов - Класс C? |  | Класс C= 0,75 Балла |  | 6 | 0.75
|  | И | ISO 5817 - Уровень дефектов - Класс B? |  | Класс B= 1,00 Балл |  | 6 | 1
|  | И | Нет дефектов - Класс A? |  | Класс A= 1,25 Балла |  | 6 | 1.25
8 | РГК образца пластины
|  | И | ISO 5817 - Уровень дефектов - Класс D? |  | Класс D = 0,30 Балла |  | 6 | 0.3
|  | И | ISO 5817 - Уровень дефектов - Класс C? |  | Класс C= 0,50 Балла |  | 6 | 0.5
|  | И | ISO 5817 - Уровень дефектов - Класс B? |  | Класс B= 0,80 Балл |  | 6 | 0.8
|  | И | Нет дефектов - Класс A? |  | Класс A= 1,25 Балла |  | 6 | 1.25
Б | Конструкция, работающая под давлением из углеродистой стали, выполненная РД (111 ММА) | [6 empty] | 18.6
1 | Организация работы и охрана труда
|  | И | Соблюдение правил работы с электрооборудованием |  | Согласно инструкции по ОТ |  | 1 | 0.2
|  | И | Соблюдение правил организации рабочего места |  | Согласно инструкции по ОТ |  | 1 | 0.25
|  | И | Использование необходимых СИЗ при выполнении задания |  | Согласно инструкции по ОТ |  | 1 | 0.2
2 | Сборка конструкции, работающей под давлением
|  | И | Длина прихваток соответствует требованиям? |  | Длина прихваток не должна превышать 10 мм |  | 2 | 0.25
|  | И | Прихватки внутри конструкции отсутствуют? |  | Отсутсвуют прихватки внутри сосуда |  | 2 | 0.25
|  | И | Сборка изделия согласно чертежа? |  | Конструкция собрана согласно чертежу, соответствуют размеры (отклонения допустимы не более ±1 мм по основанию конструкции) |  | 2 | 0.35
3 | ВИК, Модуль Б, конструкция, работающая под давлением по ГОСТ Р ИСО 5817-2009
|  | И | Обнаружены ли на поверхностях модуля следы ожога дугой? |  | Ожоги дугой не допустимы. |  | 3 | 0.6
|  | И | Тавровое соединение - Сварные швы сформированы правильно? |  | Отсутствуют такие дефекты как 506. наплыв \ 509. натек |  | 3 | 0.5
|  | И | Тавровое соединение - Отсутствуют видимые поры? |  | 1 дефект = 0,3 балла, 2 дефекта = 0.1 балла, 3 и более = 0 балов. Одна видимая пора 2017 или поверхностная пористость 2018 = 1 дефект. Обнаруженные с применением лупы х10. |  | 3 | 0.5
|  | И | Тавровое соединение - Отсутствуют видимые включения? |  | 1 дефект = 0.2 балла, 2 дефекта = 0.1 балла, 3 и более = 0 балов. Одно видимое твердое включение = 1 дефект. |  | 3 | 0.3
|  | И | Тавровое соединение - Протяженность и глубина подреза соответствует допуску? |  | 5011-5012. макс.допустимая глубина прерывистого подреза 0,05 толщины детали, но не более 0.5 мм. Сплошной подрез любой измеряемой глубины не допустим = 0. Подрез любой протяжонности, глубиной более 0,5 мм не допустим = 0 |  | 3 | 0.5
|  | И | Тавровое соединение - Катет углового шва соответствует Чертежу? |  | Катет равен 4 - 6 мм |  | 3 | 0.7
|  | И | Стыковое соединение - Ширина шва |  | Ширина шва не более 8,0 мм |  | 3 | 0.5
|  | И | Стыковое соединение - Кратерные усадочные раковины отсутствуют? |  | 2024. Допускается до 0,5 величины усиления сварного шва. |  | 3 | 0.5
|  | И | Стыковое соединение - Сварные швы сформированы правильно? |  | Отсутствуют такие дефекты как 506. наплыв \ 509. натек. Не допускаются = 0 |  | 3 | 0.5
|  | И | Стыковое соединение - Отсутствуют видимые поры? |  | 1 дефект = 0.3 балла, 2 дефекта = 0.2 балла, 3 и более = 0 балов. Одна видимая пора 2017 или поверхностная пористость 2018 = 1 дефект. Обнаруженные с применением лупы х10. |  | 3 | 0.5
|  | И | Стыковое соединение - Отсутствуют видимые включения? |  | 1 дефект = 0.3 балла, 2 дефекта = 0.1 балла, 3 и более = 0 балов. Одно видимое твердое включение = 1 дефект. |  | 3 | 0.5
|  | И | Стыковое соединение - Протяженность и глубина подреза соответствует допуску? |  | 5011-5012. макс.допустимая глубина прерывистого подреза 0,05 толщины детали, но не более 0.5 мм. Сплошной подрез любой измеряемой глубины не допустим = 0. Подрез любой протяженности, глубиной более 0,5 мм не допустим = 0 |  | 3 | 0.5
|  | И | Стыковое соединение - Наружное усиление швов находится в допуске? |  | усиление шва = 1,0...3,0 мм. |  | 3 | 0.7
|  | И | Угловое соединение - Ширина шва постоянна? |  | Ширина углового шва 7-10 мм |  | 3 | 0.5
|  | И | Угловое соединение - Сварные швы сформированы правильно? |  | Отсутствуют такие дефекты как 506. наплыв \ 509. натек |  | 3 | 0.5
|  | И | Угловое соединение - Отсутствуют видимые поры? |  | 1 дефект = 0.3 балла, 2 дефекта = 0.1 балла, 3 и более = 0 балов. Одна видимая пора 2017 или поверхностная пористость 2018 = 1 дефект. Обнаруженные с применением лупы х10. |  | 3 | 0.5
|  | И | Угловое соединение - Отсутствуют видимые включения? |  | 1 дефект = 0.3 балла, 2 дефекта = 0.1 балла, 3 и более = 0 балов. Одно видимое твердое включение группы №3 = 1 дефект. Обнаруженные с применением лупы х10. |  | 3 | 0.5
|  | И | Угловое соединение - Протяженность и глубина подреза соответствует допуску? |  | 5011-5012. макс.допустимая глубина прерывистого подреза 0,05 толщины детали, но не более 0.5 мм. Сплошной подрез любой измеряемой глубины не допустим = 0. Подрез любой протяженности, глубиной более 0,5 мм не допустим = 0 |  | 3 | 0.6
|  | С | С полным радиусом выполнены угловые соединения? |  |  |  | 3 | 1
|  |  |  | 0 | Поверхность радиальна менее 25% по протяженности - оценка 0
|  |  |  | 1 | Поверхность радиальна в пределах от 25 % до 50% по протяженности - оценка 1
|  |  |  | 2 | Поверхность радиальна в пределах от 50 % до 75% по протяженности - оценка 2
|  |  |  | 3 | Поверхность радиальна свыше 75% по протяженности - оценка 3
|  | С | Изделие полностью очищено? |  |  |  | 3 | 0.6
|  |  |  | 0 | изделие не очищено полностью
|  |  |  | 1 | изделие очищено не полностью, значительное количество шлака брызг и копоти
|  |  |  | 2 | на изделии присутствует незначительное количество шлака, брызг и копоти
|  |  |  | 3 | изделие полностью очищено от шлака брызг и копоти
|  | С | Тавровое соединение - Кратерные усадочные раковины отсутствуют? |  |  |  | 3 | 0.7
|  |  |  | 0 | Сварной шов не равномерный, и/или имеет глубокие кратерные усадочные раковины.
|  |  |  | 1 | Сварной шов равномерный, кратерные усадочные раковины имеют меньшую глубину.
|  |  |  | 2 | Сварной шов равномерный, кратерные усадочные раковины имеют минимальную глубину.
|  |  |  | 3 | Сварной шов равномерный, кратерные усадочные раковины отсутствуют.
|  | С | Угловое соединение - Кратерные усадочные раковины отсутствуют? |  |  |  | 3 | 0.7
|  |  |  | 0 | Сварной шов не равномерный, и/или имеет глубокие кратерные усадочные раковины.
|  |  |  | 1 | Сварной шов равномерный, кратерные усадочные раковины имеют меньшую глубину.
|  |  |  | 2 | Сварной шов равномерный, кратерные усадочные раковины имеют минимальную глубину.
|  |  |  | 3 | Сварной шов равномерный, кратерные усадочные раковины отсутствуют.
4 | Гидравлические испытания
|  | И | Изделие предоставлено для гидравлического испытания |  | Изделие предоставлено |  | 6 | 0.3
|  | И | Изделие выдерживает давление 2 Бар |  | Нет утечки при 2 Бар |  | 6 | 0.5
|  | И | Изделие выдерживает давление 4 Бар |  | Нет утечки при 4 Бар |  | 6 | 0.7
|  | И | Изделие выдерживает давление 6 Бар |  | Нет утечки при 6 Бар |  | 6 | 0.9
|  | И | Изделие выдерживает давление 8 Бар |  | Нет утечки при 8 Бар |  | 6 | 1.1
|  | И | Изделие выдерживает давление 10 Бар |  | Нет утечки при 10 Бар |  | 6 | 1.2
В | Контрольные сварные соединения из углеродистой стали, выполненные МП (135 MIG/MAG) | [6 empty] | 18.25
1 | Организация работы и охрана труда
|  | И | Соблюдение правил работы с электрооборудованием |  | Согласно инструкции по ОТ |  | 1 | 0.2
|  | И | Соблюдение правил работы с газовыми баллонами и газовым оборудованием |  | Согласно инструкции по ОТ |  | 1 | 0.15
|  | И | Соблюдение правил организации рабочего места |  | Согласно инструкции по ОТ |  | 1 | 0.2
|  | И | Использование необходимых СИЗ при выполнении задания |  | Согласно инструкции по ОТ |  | 1 | 0.2
2 | Сборка изделий (КСС)
|  | И | Сборка Тавра согласно чертежа |  | Количество прихваток 3, длинна прихвати до 25 мм, угол сопряжения 90˚, зазор отсутствует, отступ от края согласно чертежа (допуск ±1 мм) |  | 2 | 0.25
|  | И | Сборка Трубы согласно чертежа |  | Количество прихваток 4, длинна прихваток до 15 мм. Отсутсвуют линейные смещения ( допуск ±1 мм) |  | 2 | 0.25
|  | И | Сборка КСС 10 мм согласно чертежа |  | Количество прихваток 2, длинна прихваток до 15 мм. Отсутсвуют линейные смещения ( допуск ±1 мм) |  | 2 | 0.25
3 | ВИК Таврового соединения по ГОСТ Р ИСО 5817-2009
|  | И | Катет углового шва соответствует чертежу? |  | Катет углового шва 8,0...10,0 мм |  | 4 | 0.6
|  | И | Протяженность и глубина подреза соответствует допуску? |  | 5011-5012. макс.допустимая глубина прерывистого подреза не более 0.5 мм. Сплошной подрез любой измеряемой глубины не допустим = 0. Подрез любой протяженности, глубиной более 0,5 мм не допустим = 0 |  | 4 | 0.2
|  | И | Отсутствуют видимые поры? |  | Видимая пора 2017 или поверхностная пористость 2018. Обнаруженные с применением лупы х10. |  | 4 | 0.35
|  | И | Сварной шов сформирован правильно? |  | Отсутствуют такие дефекты как 506. наплыв \ 509. натек. |  | 4 | 0.35
|  | И | Обнаружены ли на поверхностях пластин следы ожога дугой? |  | 601. Не допустимо = 0. |  | 4 | 0.3
|  | С | Равномерность шва в облицовочном проходе, отсутствие кратеров и усадочных раковин |  |  |  | 4 | 0.5
|  |  |  | 0 | Сварной шов не равномерный, и /или имеет глубокие кратерные усадочные раковины, и/или высокие перепады между валиками, несплавления. Стоп-точка не произведена/не предоставлена
|  |  |  | 1 | Сварной шов равномерный, кратерные усадочные раковины имеют меньшую глубину, и/или сплавление между валиками есть, но имеет значительный перепад.
|  |  |  | 2 | Сварной шов равномерный, кратерные усадочные раковины имеют минимальную глубину, и/или сплавление между валиками есть, но имеет минимальный перепад.
|  |  |  | 3 | Сварной шов равномерный, кратерные усадочные раковины отсутствуют, между валиками перепада нет, хорошее сплавление.
4 | ВИК трубного образца по ГОСТ Р ИСО 5817-2009
|  | И | Протяженность и глубина подреза соответствует допуску? |  | 5011-5012. макс.допустимая глубина прерывистого подреза 0,05 толщины детали, но не более 0.5 мм. Сплошной подрез любой измеряемой глубины не допустим = 0. Подрез любой протяженности, глубиной более 0,5 мм не допустим = 0 |  | 4 | 0.35
|  | И | Разделка кромок заполнена полностью? |  | Незаполнение не допускается = 0 |  | 4 | 0.3
|  | И | Выпуклость стыкового шва не превышает допустимых размеров? |  | Усиление 0,5...3,0 мм |  | 4 | 0.35
|  | И | Ширина шва |  | Ширина облицовочного слоя 13...16 мм |  | 4 | 0.3
|  | И | Обнаружены ли на поверхностях следы ожога дугой? |  | 601. Не допустимо = 0. |  | 4 | 0.2
|  | И | Кратерные усадочные раковины отсутствуют? |  | 2024. Допускается до 0,5 величины усиления сварного шва. |  | 4 | 0.35
|  | И | Отсутствуют видимые поры? |  | Видимая пора 2017 или поверхностная пористость 2018. Обнаруженные с применением лупы х10. |  | 4 | 0.4
|  | И | Сварной шов сформирован правильно? |  | Отсутствуют такие дефекты как 506. наплыв \ 509. натек |  | 4 | 0.3
|  | И | Выпуклость корня шва не превышает допустимое значение? |  | усилению обратного валика не более 1,5 мм |  | 4 | 0.4
|  | И | Вогнутость корня шва не превышает допустимое значение? |  | вогнутость корня не более 0,5 мм |  | 4 | 0.4
5 | ВИК пластин, толщиной 10мм по ГОСТ Р ИСО 5817-2009
|  | И | Протяженность и глубина подреза соответствует допуску? |  | 5011-5012. макс.допустимая глубина прерывистого подреза 0,05 толщины детали, но не более 0.5 мм. Сплошной подрез любой измеряемой глубины не допустим = 0. Подрез любой протяжонности, глубиной более 0,5 мм не допустим = 0 |  | 4 | 0.25
|  | И | Разделка кромок заполнена полностью? |  | Незаполнение не допускается = 0 |  | 4 | 0.25
|  | И | Выпуклость стыкового шва не превышает допустимых Режимов? |  | Усиление 0,0...2,0 мм. |  | 4 | 0.3
|  | И | Ширина шва |  | Ширина облицовочного слоя 14,0...18,0 |  | 4 | 0.3
|  | И | Обнаружены ли на поверхностях пластин следы ожога дугой? |  | 601. Не допустимо = 0. |  | 4 | 0.25
|  | И | Кратерные усадочные раковины отсутствуют? |  | 2024. Допускается до 0,5 величины усиления сварного шва.Проставить ноль баллов, если стоп-точка не произведена/не предоставлена |  | 4 | 0.3
|  | И | Отсутствуют видимые поры? |  | Видимая пора 2017 или поверхностная пористость 2018. Обнаруженные с применением лупы х10. |  | 4 | 0.3
|  | И | Сварной шов сформирован правильно? |  | Отсутствуют такие дефекты как 506. наплыв \ 509. натек |  | 4 | 0.3
|  | И | Выпуклость корня шва не превышает допустимое значение? |  | усилению обратного валика не более 1,5 мм |  | 4 | 0.35
|  | И | Вогнутость корня шва не превышает допустимое значение? |  | вогнутость корня не более 0,5 мм |  | 4 | 0.35
6 | Испытание на излом.
|  | И | Обеспечено полное сплавление корня соединения? |  | Ноль баллов, если не была произведена/проштампована стоп-точка либо если имеются несплавления |  | 6 | 0.75
|  | И | Обеспечено полное сплавление между проходами? |  | Несплавление между проходами не допустимо. |  | 6 | 0.75
|  | И | На изломе отсутствуют видимые поры и включения? |  | Обнаруженные с применением лупы х10. Не допустимы = 0 |  | 6 | 0.75
7 | РГК образца труб
|  | И | ISO 5817 - Уровень дефектов - Класс D? |  | Класс D = 0,40 Балла |  | 6 | 0.4
|  | И | ISO 5817 - Уровень дефектов - Класс C? |  | Класс C= 0,60 Балла |  | 6 | 0.6
|  | И | ISO 5817 - Уровень дефектов - Класс B? |  | Класс B= 0,80 Балл |  | 6 | 0.8
|  | И | Нет дефектов - Класс A? |  | Класс A= 1,25 Балла |  | 6 | 1.25
8 | РГК образца пластины
|  | И | ISO 5817 - Уровень дефектов - Класс D? |  | Класс D = 0,3 Балла |  | 6 | 0.3
|  | И | ISO 5817 - Уровень дефектов - Класс C? |  | Класс C= 0,50 Балла |  | 6 | 0.5
|  | И | ISO 5817 - Уровень дефектов - Класс B? |  | Класс B= 0,80 Балл |  | 6 | 0.8
|  | И | Нет дефектов - Класс A? |  | Класс A= 1,25 Балла |  | 6 | 1.25
Г | Конструкция, работающая под давлением из углеродистой стали, выполненная МП (135 MIG/MAG) | [6 empty] | 21.55
1 | Организация работы и охрана труда
|  | И | Соблюдение правил работы с электрооборудованием |  | Согласно инструкции по ОТ |  | 1 | 0.2
|  | И | Соблюдение правил работы с газовыми баллонами и газовым оборудованием |  | Согласно инструкции по ОТ |  | 1 | 0.15
|  | И | Соблюдение правил организации рабочего места |  | Согласно инструкции по ОТ |  | 1 | 0.2
|  | И | Использование необходимых СИЗ при выполнении задания |  | Согласно инструкции по ОТ |  | 1 | 0.2
2 | Сборка конструкции, работающей под давлением
|  | И | Длина прихваток соответствует требованиям? |  | Длина прихваток не должна привышать 15 мм |  | 2 | 0.25
|  | И | Прихватки внутри конструкции отсутствуют? |  | Отсутствуют прихватки внутри сосуда |  | 2 | 0.25
|  | И | Сборка изделия согласно чертежа? |  | Конструкция собрана согласно чертежу, соответствуют размеры (отклонения допустимы не более ±1 мм по основанию конструкции) |  | 2 | 0.35
3 | ВИК, Модуль Г, конструкция, работающая под давлением по ГОСТ Р ИСО 5817-2009
|  | И | Обнаружены ли на поверхностях модуля следы ожога дугой? |  | Ожоги дугой не допустимы. |  | 4 | 0.5
|  | И | Тавровое соединение - Сварные швы сформированы правильно? |  | Отсутствуют такие дефекты как 506. наплыв \ 509. натек |  | 4 | 0.4
|  | И | Тавровое соединение - Отсутствуют видимые поры? |  | 1 дефект = 0,3 балла, 2 дефекта = 0.1 балла, 3 и более = 0 балов. Одна видимая пора 2017 или поверхностная пористость 2018 = 1 дефект. Обнаруженные с применением лупы х10. |  | 4 | 0.5
|  | И | Тавровое соединение - Отсутствуют видимые включения? |  | 1 дефект = 0.2 балла, 2 дефекта = 0.1 балла, 3 и более = 0 балов. Одно видимое твердое включение группы №3 = 1 дефект. |  | 4 | 0.3
|  | И | Тавровое соединение - Протяженность и глубина подреза соответствует допуску? |  | 5011-5012. макс.допустимая глубина прерывистого подреза 0,05 толщины детали, но не более 0.5 мм. Сплошной подрез любой измеряемой глубины не допустим = 0. Подрез любой протяжонности, глубиной более 0,5 мм не допустим = 0 |  | 4 | 0.6
|  | И | Тавровое соединение(пластина + пластина) - Катет углового шва соответствует Чертежу? |  | Катет равен 8 - 10 мм |  | 4 | 0.4
|  | И | Тавровое соединение(пластина + труба) - Катет углового шва соответствует Чертежу? |  | Катет равен 6 - 8 мм |  | 4 | 0.4
|  | И | Тавровое соединение (пластина + резьба) - Катет углового шва соответствует Чертежу? |  | Катет равен 4 - 6 мм |  | 4 | 0.4
|  | И | Стыковое соединение - Ширина шва |  | Ширина облицовочного слоя 13...16 мм |  | 4 | 0.8
|  | И | Стыковое соединение - Кратерные усадочные раковины отсутствуют? |  | 2024. Допускается до 0,5 величины усиления сварного шва. |  | 4 | 0.6
|  | И | Стыковое соединение - Сварные швы сформированы правильно? |  | Отсутствуют такие дефекты как 506. наплыв \ 509. натек. Не допускаются = 0 |  | 4 | 0.5
|  | И | Стыковое соединение - Отсутствуют видимые поры? |  | 1 дефект = 0.3 балла, 2 дефекта = 0.2 балла, 3 и более = 0 балов. Одна видимая пора 2017 или поверхностная пористость 2018 = 1 дефект. Обнаруженные с применением лупы х10. |  | 4 | 0.4
|  | И | Стыковое соединение - Отсутствуют видимые включения? |  | 1 дефект = 0.3 балла, 2 дефекта = 0.1 балла, 3 и более = 0 балов. Одно видимое твердое включение группы №3 = 1 дефект. Обнаруженные с применением лупы х10. |  | 4 | 0.5
|  | И | Стыковое соединение - Протяженность и глубина подреза соответствует допуску? |  | 5011-5012. макс.допустимая глубина прерывистого подреза 0,05 толщины детали, но не более 0.5 мм. Сплошной подрез любой измеряемой глубины не допустим = 0. Подрез любой протяжонности, глубиной более 0,5 мм не допустим = 0 |  | 4 | 0.6
|  | И | Стыковое соединение - Разделка кромок заполнена полностью? |  | Незаполнение не допускается = 0 |  | 4 | 0.4
|  | И | Стыковое соединение - Наружное усиление швов находится в допуске? |  | Усиление 0,5...3,0 мм. |  | 4 | 0.5
|  | И | Угловое соединение - Ширина шва соответствует размерам? |  | ширина углового шва 15...18 мм |  | 4 | 0.5
|  | И | Сварной шов углового соединения сформирован правильно? |  | Отсутствуют такие дефекты как 506. наплыв \ 509. натек |  | 4 | 0.5
|  | И | Угловое соединение - Отсутствуют видимые поры? |  | 1 дефект = 0.3 балла, 2 дефекта = 0.1 балла, 3 и более = 0 балов. Одна видимая пора 2017 или поверхностная пористость 2018 = 1 дефект. Обнаруженные с применением лупы х10. |  | 4 | 0.5
|  | И | Угловое соединение - Отсутствуют видимые включения? |  | 1 дефект = 0.3 балла, 2 дефекта = 0.1 балла, 3 и более = 0 балов. Одно видимое твердое включение группы №3 = 1 дефект. Обнаруженные с применением лупы х10. |  | 4 | 0.5
|  | И | Угловое соединение - Протяженность и глубина подреза соответствует допуску? |  | 5011-5012. макс.допустимая глубина прерывистого подреза 0,05 толщины детали, но не более 0.5 мм. Сплошной подрез любой измеряемой глубины не допустим = 0. Подрез любой протяженности, глубиной более 0,5 мм не допустим = 0 |  | 4 | 0.5
|  | С | С полным радиусом выполнены угловые соединения? |  |  |  | 4 | 0.5
|  |  |  | 0 | Поверхность радиальна менее 25% по протяженности - оценка 0
|  |  |  | 1 | Поверхность радиальна в пределах от 25 % до 50% по протяженности - оценка 1
|  |  |  | 2 | Поверхность радиальна в пределах от 50 % до 75% по протяженности - оценка 2
|  |  |  | 3 | Поверхность радиальна свыше 75% по протяженности - оценка 3
|  | С | Изделие полностью очищено? |  |  |  | 4 | 0.6
|  |  |  | 0 | изделие не очищено полностью
|  |  |  | 1 | изделие очищено не полностью, значительное количество шлака брызг и копоти
|  |  |  | 2 | на изделии присутствует незначительное количество шлака, брызг и копоти
|  |  |  | 3 | изделие полностью очищено от шлака брызг и копоти
|  | С | Тавровое соединение - Кратерные усадочные раковины отсутствуют? |  |  |  | 4 | 1
|  |  |  | 0 | Сварной шов не равномерный, и/или имеет глубокие кратерные усадочные раковины, и/или высокие перепады между валиками, несплавления
|  |  |  | 1 | Сварной шов равномерный, кратерные усадочные раковины имеют меньшую глубину, и/или сплавление между валиками есть, но имеют значительный перепад
|  |  |  | 2 | Сварной шов равномерный, кратерные усадочные раковины имеют минимальную глубину, и/или сплавление между валиками есть, но имеют минимальный перепад
|  |  |  | 3 | Сварной шов равномерный, кратерные усадочные раковины отсутствуют, между валиками перепада нет, хорошее сплавление
|  | С | Угловое соединение - Кратерные усадочные раковины отсутствуют? |  |  |  | 4 | 1
|  |  |  | 0 | Сварной шов не равномерный, и/или имеет глубокие кратерные усадочные раковины, и/или высокие перепады между валиками, несплавления
|  |  |  | 1 | Сварной шов равномерный, кратерные усадочные раковины имеют меньшую глубину, и/или сплавление между валиками есть, но имеют значительный перепад
|  |  |  | 2 | Сварной шов равномерный, кратерные усадочные раковины имеют минимальную глубину, и/или сплавление между валиками есть, но имеют минимальный перепад
|  |  |  | 3 | Сварной шов равномерный, кратерные усадочные раковины отсутствуют, между валиками перепада нет, хорошее сплавление
4 | Гидравлические испытания
|  | И | Изделие предоставлено для гидравлического испытания |  | Изделие предоставлено |  | 6 | 0.3
|  | И | Изделие выдерживает давление 10 Бар |  | Нет утечки при 10 Бар |  | 6 | 0.75
|  | И | Изделие выдерживает давление 20 Бар |  | Нет утечки при 20 Бар |  | 6 | 0.9
|  | И | Изделие выдерживает давление 30 Бар |  | Нет утечки при 30 Бар |  | 6 | 1
|  | И | Изделие выдерживает давление 40 Бар |  | Нет утечки при 40 Бар |  | 6 | 1.1
|  | И | Изделие выдерживает давление 50 Бар |  | Нет утечки при 50 Бар |  | 6 | 1.2
|  | И | Изделие выдерживает давление 60 Бар |  | Нет утечки при 60 Бар |  | 6 | 1.3
Д | Сварная конструкция из сплава алюминия, выполненная РАД (141 TIG) | [6 empty] | 7.8
1 | Организация работы и охрана труда
|  | И | Соблюдение правил работы с электрооборудованием |  | Согласно инструкции по ОТ |  | 1 | 0.2
|  | И | Соблюдение правил работы с газовыми баллонами и газовым оборудованием |  | Согласно инструкции по ОТ |  | 1 | 0.15
|  | И | Соблюдение правил организации рабочего места |  | Согласно инструкции по ОТ |  | 1 | 0.2
|  | И | Использование необходимых СИЗ при выполнении задания |  | Согласно инструкции по ОТ |  | 1 | 0.2
2 | Сборка конструкции из алюминия
|  | И | Длина прихваток соответствует требованиям? |  | Длина прихваток не должна превышать 10 мм |  | 2 | 0.2
|  | И | Прихватки внутри конструкции отсутствуют? |  | Отсутсвуют прихватки внутри конструкции |  | 2 | 0.2
|  | И | Сборка изделия согласно чертежа? |  | Конструкция собрана согласно чертежа, соответствуют размеры (отклонения допустимы не более ±1 мм по основанию конструкции) |  | 2 | 0.2
3 | ВИК Модуль Д из Алюминия по ГОСТ Р ИСО 10042-2009
|  | И | Обнаружены ли на поверхностях модуля следы ожога дугой? |  | 601. Не допустимо = 0. |  | 5 | 0.45
|  | И | Отсутствуют видимые поры, на всей конструкции? |  | 1 дефект = 0.20 балла, 2 дефекта = 0.1 балла, 3 и более = 0 балов. Одна видимая пора 2017 или поверхностная пористость 2018 = 1 дефект. Обнаруженные с применением лупы х10. |  | 5 | 0.3
|  | И | Отсутствуют видимые включения, на всей конструкции? |  | 1 дефект = 0.20 балла, 2 дефекта = 0.1 балла, 3 и более = 0 балов. Одно видимое твердое включение группы №3 = 1 дефект. Обнаруженные с применением лупы х10. |  | 5 | 0.4
|  | И | Сварные швы сформированы правильно, на всей конструкции? |  | Отсутствуют такие дефекты как 506. наплыв \ 509. натек |  | 5 | 0.4
|  | И | Протяженность и глубина подреза соответствует допуску, на всей конструкции? |  | 5011-5012. макс.допустимая глубина прерывистого подреза 0,1 толщины детали. Сплошной подрез любой измеряемой глубины не допустим = 0. Подрез любой протяженности, глубиной более 0,3 мм не допустим = 0 |  | 5 | 0.4
|  | И | Ширина стыкового шва |  | Равномерность стыкового шва. Неравномерность стыкового шва не более 2 мм |  | 5 | 0.4
|  | И | Стыковое соединение - Выпуклость швов находится в допуске? |  | Усиление шва 0.5…1.5мм. |  | 5 | 0.4
|  | И | Стыковые швы выполнены с полным проплавлением? |  | Проплавление не превышающее 3 мм составляет 100% = 0,60 балла, >или=90% = 0,50 балла, >или=75% = 0,00 балл |  | 5 | 0.4
|  | И | Стыковое соединение - Отсутствует избыточное проплавление? |  | Свыше 3 мм. Не допустимо = 0 |  | 5 | 0.4
|  | И | Тавровое соединение - Катет углового шва соответствует Чертежу? |  | Катет равен толщине 3 мм , допуск + 2мм. |  | 5 | 1
|  | И | Ширина углового шва |  | Равномерность углового шва. Неравномерность углового шва не более 2 мм |  | 5 | 0.4
|  | И | Угловые швы выполнены с полным проплавлением? |  | Проплавление не превышающее 3 мм составляет 100% = 1,00 балл, >или=90% = 0,50 балла, >или=75% = 0,00 балл |  | 5 | 0.7
|  | И | Угловое соединение - Отсутствует избыточное проплавление? |  | Свыше 3 мм. Не допустимо = 0 |  | 5 | 0.8
Е | Сварная конструкция из высоколегированной стали, выполненная РАД (141 TIG) | [6 empty] | 7.75
1 | Организация работы и охрана труда
|  | И | Соблюдение правил работы с электрооборудованием |  | Согласно инструкции по ОТ |  | 1 | 0.2
|  | И | Соблюдение правил работы с газовыми баллонами и газовым оборудованием |  | Согласно инструкции по ОТ |  | 1 | 0.15
|  | И | Соблюдение правил организации рабочего места |  | Согласно инструкции по ОТ |  | 1 | 0.2
|  | И | Использование необходимых СИЗ при выполнении задания |  | Согласно инструкции по ОТ |  | 1 | 0.2
2 | Сборка конструкции из высоколегтрованной стали стали
|  | И | Длина прихваток соответствует требованиям? |  | Длина прихваток не должна превышать 10 мм |  | 2 | 0.2
|  | И | Прихватки внутри конструкции отсутствуют? |  | Отсутсвуют прихватки внутри конструкции |  | 2 | 0.2
|  | И | Сборка изделия согласно чертежа? |  | Конструкция собрана согласно чертежа, соответствуют размеры (отклонения допустимы не более ±1 мм по основанию конструкции) |  | 2 | 0.2
3 | ВИК Модуль Е, конструкция из высоколегированной стали по ГОСТ Р ИСО 5817-2009
|  | И | Обнаружены ли на поверхностях модуля следы ожога дугой? |  | 601. Не допустимо = 0. |  | 5 | 0.45
|  | И | Отсутствуют видимые поры, на всей конструкции? |  | 1 дефект = 0.25 балла, 2 дефекта = 0.1 балла, 3 и более = 0 балов. Одна видимая пора 2017 или поверхностная пористость 2018 = 1 дефект. Обнаруженные с применением лупы х10. |  | 5 | 0.45
|  | И | Отсутствуют видимые включения, на всей конструкции? |  | 1 дефект = 0.25 балла, 2 дефекта = 0.1 балла, 3 и более = 0 балов. Одно видимое твердое включение группы №3 = 1 дефект. Обнаруженные с применением лупы х10. |  | 5 | 0.4
|  | И | Кратерные усадочные раковины отсутствуют, на всей конструкции? |  | 2024. Допускается до 0,5 величины усиления сварного шва. |  | 5 | 0.4
|  | И | Протяженность и глубина подреза соответствует допуску, на всей конструкции? |  | 5011-5012. макс.допустимая глубина прерывистого подреза 0,1 толщины детали, но не более 0.3 мм. Сплошной подрез любой измеряемой глубины не допустим = 0. Подрез любой протяжонности, глубиной более 0,3 мм не допустим = 0 |  | 5 | 0.3
|  | И | Ширина стыкового шва равномерная? |  | Равномерность стыкового шва. Неравномерность стыкового шва не более 2 мм |  | 5 | 0.4
|  | И | Стыковое соединение - Выпуклость швов находится в допуске? |  | Усиление шва 0.5…1.5мм. |  | 5 | 0.4
|  | И | Сварной шов стыкового соединения сформирован правильно? |  | Отсутствуют такие дефекты как 506. наплыв \ 509. натек |  | 5 | 0.3
|  | И | Стыковые швы выполнены с полным проплавлением? |  | Проплавление не превышающее 3 мм составляет 100% = 0,60 балла, >или=90% = 0,40 балла, >или=75% = 0,00 балл |  | 5 | 0.6
|  | И | Стыковое соединение - Отсутствует избыточное проплавление? |  | Свыше 3 мм. Не допустимо = 0 |  | 5 | 0.4
|  | И | Тавровое соединение - Катет углового шва соответствует Чертежу? |  | Катет 2,0...3,0 мм |  | 5 | 0.6
|  | И | Тавровое соединение - Отсутствует избыточное проплавление? |  | 5043. Проплавления не допустимы = 0 баллов |  | 5 | 0.5
|  | И | Сварной шов таврового соединения сформирован правильно? |  | Отсутствуют такие дефекты как 506. наплыв \ 509. натек |  | 5 | 0.3
|  | И | Угловые швы выполнены с полным проплавлением? |  | Проплавление не превышающее 3 мм составляет 100% = 0,7 балл, >или=90% = 0,50 балла, >или=75% = 0,00 балл |  | 5 | 0.4
|  | И | Угловое соединение - Отсутствует избыточное проплавление? |  | Свыше 3 мм. Не допустимо = 0 |  | 5 | 0.5
Ж | Сварная конструкция из углеродистой стали, выполненная РАД (141 TIG) | [6 empty] | 5.5
1 | Организация работы и охрана труда
|  | И | Соблюдение правил работы с электрооборудованием |  | Согласно инструкции по ОТ и ТБ |  | 1 | 0.2
|  | И | Соблюдение правил работы с газовыми баллонами и газовым оборудованием |  | Согласно инструкции по ОТ и ТБ |  | 1 | 0.15
|  | И | Соблюдение правил организации рабочего места |  | Согласно инструкции по ОТ и ТБ |  | 1 | 0.2
|  | И | Использование необходимых СИЗ при выполнении задания |  | Согласно инструкции по ОТ и ТБ |  | 1 | 0.2
2 | Сборка конструкции из углеродистой стали
|  | И | Длина прихваток соответствует требованиям? |  | Длина прихваток не должна превышать 10 мм |  | 2 | 0.2
|  | И | Прихватки внутри конструкции отсутствуют? |  | Отсутсвуют прихватки внутри конструкции |  | 2 | 0.2
|  | И | Сборка изделия согласно чертежа? |  | Конструкция собрана согласно чертежа, соответствуют размеры (отклонения допустимы не более 1 мм по основанию конструкции) |  | 2 | 0.2
3 | ВИК Модуль Ж, конструкция из углеродистой стали.
|  | И | Обнаружены ли на поверхностях модуля следы ожога дугой? |  | 601. Не допустимо = 0. |  | 5 | 0.35
|  | И | Отсутствуют видимые поры на всей конструкции |  | 1 дефект = 0.25 балла, 2 дефекта = 0.10 балла, 3 и более = 0 балов. Одна видимая пора 2017 или поверхностная пористость 2018 = 1 дефект. Обнаруженные с применением лупы х10. |  | 5 | 0.35
|  | И | Отсутствуют видимые включения на всей конструкции |  | 1 дефект = 0.25 балла, 2 дефекта = 0.10 балла, 3 и более = 0 балов. Одно видимое твердое включение группы №3 = 1 дефект. Обнаруженные с применением лупы х10. |  | 5 | 0.35
|  | И | Протяженность и глубина подреза соответствует допуску на всей конструкции |  | 5011-5012. макс.допустимая глубина прерывистого подреза 0,1 толщины детали. Сплошной подрез любой измеряемой глубины не допустим = 0. Подрез любой протяженности, глубиной более 0,3 мм не допустим = 0 |  | 5 | 0.35
|  | И | Кратерные усадочные раковины отсутствуют, на всей конструкции? |  | 2024. Допускается до 0,5 величины усиления сварного шва. |  | 5 | 0.35
|  | И | Тавровое соединение - Катет углового шва соответствует Чертежу? |  | Катет 4,0…6,0 мм |  | 5 | 0.4
|  | И | Сварной шов таврового соединения сформирован правильно, на всей конструкции? |  | Отсутствуют такие дефекты как 506. наплыв \ 509. натек |  | 5 | 0.4
|  | И | Равномерность ширины углового шва |  | Равномерность углового шва. Неравномерность углового шва не более 2 мм |  | 5 | 0.4
|  | И | Сварные швы углового соединения сформирован правильно? |  | Отсутствуют такие дефекты как 506. наплыв \ 509. натек |  | 5 | 0.4
|  | И | Равномерность ширины стыкового шва |  | Равномерность стыкового шва. Неравномерность стыкового шва не более 2 мм |  | 5 | 0.4
|  | И | Стыковое соединение - Выпуклость швов находится в допуске? |  | Усиление стыкового шва 0.5…2мм. |  | 5 | 0.4
[5 empty] | Итого |  |  | 100

## Перечень профессиональных задач
Перечень профессиональных задач
1 | Организация работы и охрана труда
2 | Технологии подготовки и сборки, сварочные материалы
3 | Технология РД (111 ММА)
4 | Технология МП (135 MIG/MAG)
5 | Технология РАД (141) TIG
6 | Анализ работы, обеспечение качества и испытания