## Критерии оценки
| Мероприятие |  | Итоговый (межрегиональный) этап Чемпионата по профессиональному мастерству "Профессионалы" - 2025 г.
| Наименование компетенции |  | Ремесленная керамика. Юниоры
Код | Подкритерий | Тип аспекта | Аспект | Судейский балл | Методика проверки аспекта | Требование или номинальный размер | Проф. задача | Макс. балл
А | Формирование тарелок на гипсовой линзе. Сушка изделий. | [6 empty] | 21.7
1 | Культура труда | И | Рабочее место |  | Порядок на рабочем месте: пол чистый(1); поверхность стола чистая, включая лампу(2); поверхность отминочного стола чистая, включая струну(3); инструменты вымыты и находятся на стеллаже, включая гипсовую базу(4); тарелки находятся внутри сушильного шкафа(5); керамическая масса упакована и подписана (маркировка и температурный диапазон)(6); гончарный круг чистый(7). 7 условий выполнения для полной оценки. |  | 1 | 0.7
2 | Сушильный шкаф | И | Программирование шкафа |  | Участник запрограммировал сушильный шкаф верно. Оценивается 2-ве программы, корректность имени программы и корректность программы сушки. Снимется 0,20 балла за отсутствие или некорректность имени программы, снимется 0,20 балла за ошибку или отсутствие программы. Заслонка в правильном положении - 0,20. 5 условий выполнения для полной оценки. |  | 7 | 2
|  | И | Загрузка тарелки в сушильный шкаф |  | Тарелка находятся внутри сушильного шкафа на гипсовой линзе. Снимается 0,50 балла за отсутствие тарелки в сушильном шкафу, снимается 0,50 балла за тарелку в шкафу без гипсовой линзы. 2 условия выполнения для полной оценки. |  | 8 | 1
3 | Материалы для формования | И | Керамическая масса |  | Подобрана правильная керамическая масса в соответствии с режимом обжига и предлагаемыми материалами для декорирования. Второй брикет не вскрыт. 2 условия для полной оценки. |  | 4 | 2
|  | И | Шликер |  | Шликер приготовлен правильно из выбранной керамической массы, перелит в емкость, содержит наклейки на банке и крышке с подписью "Шликер", маркировкой керамической массы и температурным диапазоном обжига. За неоднородность разведения шликера снимается 1 балл. За неправильно подписанную наклейку или ее отсутствие снимается 0,50. За отсутствие емкости со шликером на столе - 0. 3 условия выполнения для полной оценки. |  | 4 | 2
4 | Инструменты и приспособления | И | Гипсовая линза |  | Подобрана правильная гипсовая линза по условиям задания с учетом усадки керамической массы. Проверка производится методом исключения из оставшихся гипсовых линз. |  | 8 | 1
|  | И | Оснастка |  | Для формования ножки участник использовал предназначенную оснастку. Проверка производится во время выполнения задания. |  | 8 | 1
|  | И | Терка |  | Участник использовал терку для приготовления шликера. Проверка производится во время выполнения задания. |  | 8 | 0.5
|  | И | Молоток/киянка |  | Участник использовал молоток\киянку. Проверка производится во время выполнения задания. |  | 8 | 0.5
5 | Тайминг | И | Изготовление изделия за отведенное время |  | Наличие тарелки. |  | 5 | 0.5
|  | И | Изготовление изделия за отведенное время |  | Тарелка подреана по внешнему краю гипсовой линзы. |  | 5 | 0.5
6 | Формование ножки | И | Наличие ножки |  | На тарелке присутствует ножка. |  | 5 | 1
|  | И | Место стыка |  | Место стыка ножки не заметно. Проверка проводится визуальным осмотром. |  | 5 | 0.5
|  | И | Крепление ножки к тарелке |  | Место крепления ножки к тарелки плавное без зазоров. Проверка проводится визуальным осмотром. |  | 5 | 0.5
7 | Штамп | И | Штамп |  | Наличие штампа. |  | 8 | 0.5
|  | И | Штамп |  | Надпись четкая, читаемая. Проверка производится визуальным осмотром. |  | 8 | 0.5
|  | И | Штамп |  | Граница штампа не отпечаталась. Проверка производится визуальным осмотром. |  | 8 | 0.5
8 | Оправка изделия | И | Тарелка |  | Оценивается после замывки, перед декором. Тарелка замыта. Лицевая и изнаночная сторона. Поверхность гладкая, отпечатки пальцев, следы от бельтинга и инструментов отсутствуют. За незамытую сторону тарелки снимается 0,50 балла. 2 условия выполнения для полной оценки. |  | 5 | 1
|  | И | Деформация после сушки |  | Оценивается после замывки, перед декором. Верхний внешний диаметр тарелки не деформировался. Измерения проводятся линейкой через середину диаметра горизонтально и вертикально. Измерения с погрешностью до 2 мм - полная оценка. |  | 5 | 1
9 | Размеры тарелки | И | Верхний внутренний диаметр |  | Оценивается после обжига. Измерения проводятся линейкой через середину диаметра горизонтально и вертикально. Размер соответствует КЗ. Погрешность <= 2 мм полная оценка, > 2 мм и <= 4 мм половина оценки, > 4 мм - 0. 4 условия выполнения для полной оценки. |  | 5 | 1
|  | И | Внешний диаметр ножки |  | Оценивается после обжига. Измерения проводятся через середину диаметра горизонтально и вертикально. Диаметр ножки соответствует диаметру указанного в КЗ. Измерения с погрешностью <= 2 мм полная оценка, > 2 мм и <= 4 мм половина оценки, > 4 мм - 0. 2 условия выполнения для полной оценки. |  | 5 | 1
|  | И | Высота ножки |  | Оценивается после обжига. Высота ножки 4-6 мм. |  | 5 | 0.5
|  | И | Толщина стенки |  | Оценивается после обжига. Измерения проводится штангенциркулем по дну тарелки. Толщина стенки 4 - 7 мм. |  | 5 | 0.5
10 | Шлифовка тарелки | И | Ножка тарелки зашлифована на алмазном диске |  | Оценка производится визуальным осмотром. Ножка тарелки зашлифована на алмазном диске. |  | 8 | 0.5
|  | И | Ножка тарелки зашлифована на алмазном диске |  | Оценка производится визуальным осмотром. Ножка тарелки зашлифована на алмазном диске - равномерно. |  | 8 | 1
Б | Формование панно. Сушка изделия. | [6 empty] | 8.6
1 | Культура труда | И | Рабочее место |  | Порядок на рабочем месте: пол чистый(1); поверхность стола чистая, включая лампу(2); поверхность отминочного стола чистая, включая струну(3); инструменты вымыты и находятся на стеллаже(4); тарелки находятся внутри сушильного шкафа(5); керамическая масса упакована и подписана (маркировка и температурный диапазон)(6). 6 условий выполнения для полной оценки. |  | 1 | 0.6
2 | Подготовка панно к сушке | И | Использован пресс для сушки |  | Панно находятся под прессом для сушки на гипроке. За отсутствие пресса или гипрока снимается 0,25 балла. 2 условия выполнения для полной оценки. |  | 8 | 0.5
3 | Инструменты и приспособления | И | Вырубки |  | Использованы вырубки правильного размера с учетом усадки. |  | 8 | 1
|  | И | Инструмент для работы с вырубками |  | Использована стрейч пленка или крахмал. |  | 8 | 0.5
4 | Материалы для формования | И | Керамическая масса |  | Подобрана правильная керамическая масса в соответствии с режимом обжига и предлагаемыми материалами для декорирования. Второй брикет не вскрыт. 2 условия для полной оценки. |  | 4 | 2
5 | Тайминг | И | Изготовление изделия за отведенное время |  | Оценивается перед декорированием, после замывки. Наличие панно. |  | 5 | 1
6 | Формование панно. | И | Формование плоского изделия с учетом толщины |  | Оценивается перед декорированием, после замывки. Толщина панно 1 см в сыром виде.Измерения проводятся в середине каждой внешней стороны детали штангенциркулем. Погрешность <=1 мм. 4 условия выполнения для полной оценки. |  | 5 | 1
7 | Оправка изделия | И | Оправка изделия панно |  | Оценивается перед декорированием, после замывки. Элементы панно замыты. Срезы гладкие, отпечатки пальцев отсутствуют. За каждый незамытый элемент снимается часть балла. 4 условия выполнения для полной оценки. |  | 5 | 1
|  | И | Деформация после сушки панно |  | Оценивается перед декорированием, после замывки. Элементы панно не деформировались после сушки. Деформация проверятся установкой рейки по двум диагоналям каждой детали, если между деталью и рейкой есть расстояние >=2 мм - элемент деформирован. Измерения проводятся с лицевой и изнаночной стороны детали. Снимается часть балла за каждый деформированный элемент. Заваленный край детали не является деформированным т.к. формование происходит с использованием стрейч пленки, что влечет заваленный край детали, если погрешность не превышает 2 мм. 4 условия выполнения для полной оценки. |  | 5 | 1
В | Проектирование | [6 empty] | 10.2
1 | Культура труда | И | Рабочее место |  | Порядок на рабочем месте: пол чистый(1); поверхность стола чистая, включая лампу (катышки от стирательной резинки, опилки от карандаша - нечистая поверхность)(2); чертеж находится на столе(3); инструменты находятся на стеллаже(4). 4 условия выполнения для полной оценки. |  | 1 | 0.2
2 | Чертеж плитки | И | Расчет усадки |  | Маркировка керамической массы, параметры усадки керамической массы, формула расчета коэффициента усадки, расчет коэффициента усадки и расчет высоты сырого изделия приведены на чертеже. Перед маркировкой написано "Керамическая масса". |  | 2 | 1
|  | И | Расчет усадки |  | Сторона плитки в сыром виде посчитана верно. Размер правильно округлен до целых мм. |  | 2 | 1
|  | И | Снятие размеров с готового образца |  | Правильно сняты размеры с образца, погрешность 1 мм (2 условия), погрешность 2 мм - (1-но условие), погрешность больше 2 мм - 0. |  | 2 | 0.4
|  | И | Размеры |  | Указаны все необходимые размеры на чертеже плитки в готовом виде. Отсутствуют лишние размеры. |  | 2 | 0.4
|  | И | Размеры |  | Указаны все необходимые размеры на чертеже плитки в сыром виде. Отсутствуют лишние размеры. |  | 2 | 0.4
|  | И | Позицианирование чертежей |  | 2 вида: в готовом и сыром. Расстояние сверху снизу, справа и слева одинаковы. Погрешность 1 мм. 3 условия выполнения для полной оценки. |  | 2 | 0.4
|  | И | Осевые линии |  | На чертеже плитки в готовом виде правильно отмечены осевые линии. |  | 2 | 0.4
|  | И | Чертеж усадки плитки |  | Усадка отмечена цветом |  | 2 | 0.4
|  | И | Лист |  | Чертеж выполнен на листе без рамки |  | 2 | 0.3
|  | И | Оформление чертежа |  | Указано название изделия, масштаб, материал, номер листа, количество листов, ФИО разработчика, дата, подпись, чертеж усадки подписан "Усадка изделия", указана толщина плитки в готовом и сыром виде. |  | 2 | 0.3
3 | Чертеж усадки объемного изделия | И | Лист |  | Чертеж выполнен на листе с рамкой |  | 3 | 0.3
|  | И | Построение чертежа |  | Масштаб 1:1, размеры, указанные в приложении, совпадают с размерами на чертеже. Погрешность <=1 мм полная оценка за аспект. |  | 3 | 0.3
|  | И | Построение чертежа |  | Указаны все линейные размеры, диаметры, габариты и правильно подписаны. |  | 3 | 0.3
|  | И | Построение чертежа |  | Расстояние сверху снизу, справа и слева одинаковы. Погрешность 1 мм |  | 3 | 0.3
|  | И | Расчет усадки |  | Маркировка керамической массы, параметры усадки керамической массы, формула расчета коэффициента усадки, расчет коэффициента усадки и расчет высоты сырого изделия приведены на чертеже. Перед маркировкой написано "Керамическая масса". |  | 3 | 0.3
|  | И | Расчет усадки |  | Высота сырого изделия посчитана верно. Размер правильно округлен до целых мм. |  | 3 | 0.3
|  | И | Построение чертежа усадки |  | Построение усадки отмечено цветом. Цветом выделены верхний радиус, нижний радиус и стенка изделия, соответсвующие сырому изделию. |  | 3 | 0.3
|  | И | Построение чертежа усадки |  | Все точки построения обозначены и правильно подписаны. Точки А, В, В1, точки необходимые для построения, середина изделия, найденные точки, лучи А. |  | 3 | 0.3
|  | И | Построение чертежа усадки |  | Шаг точек преломления формы, по оси ординат (вертикальная ось) не превышает 1 см. Допустимая погрешность 1 мм. |  | 3 | 0.3
|  | И | Построение чертежа усадки |  | Построение усадки верное. Измерения проводятся по всем точкам, важным для постраения чертежа:дно, верх,середина и точки преломления формы. |  | 3 | 2
4 | Оформление чертежа | И | Оформление чертежа |  | Указано название изделия, масштаб, материал, номер листа, количество листов, ФИО разработчика, дата, подпись, чертеж усадки подписан "Усадка изделия", указана толщина плитки в готовом и сыром виде. |  | 3 | 0.3
Г | Декорирование. Политой обжиг. | [6 empty] | 29.6
1 | Культура труда | И | Рабочее место |  | Порядок на рабочем месте: пол чистый(1); поверхность стола чистая,включая лампу(2); отминочный стол чистый, включая струну(3); инструменты вымыты и находятся на стеллаже(4); изделия находятся внутри печи(5); емкости с ангобами и глазурью находятся на стеллаже, чистые, плотно закрыты(6). 6 условий выполнения для полной оценки. |  | 1 | 0.6
2 | Эскизирование | И | Эскиз тарелки Freestyle |  | Эскиз включает сложные элементы. Сложный элемент состоит из нескольких линий: прямые/волнистые/окружности. >=4 элементов (2 условия), <4 и >= 2 (1-но условие), <2 - 0. |  | 4 | 0.5
|  | И | Эскиз тарелки Freestyle |  | Количество элементов: >= 9 элементов (2 условия), <9 и >=5 элементов (1 условие), < 5 - 0. |  | 4 | 0.5
|  | И | Эскиз тарелки Freestyle |  | Для декорирования участник использует >=3 цвета (2 условия), 2 цвета (1 условие), <2 - 0. |  | 4 | 0.5
3 | Материалы для декорирования | И | Использование материалов для декорирования |  | Ангобы (7 шт.) и глазурь (1 шт.) в емкостях не испачканы другим цветом. 1-на чистая емкость - 1-но условие. |  | 4 | 1.5
|  | И | Использование материалов для декорирования |  | Ангобы (7 шт.) и глазурь (1 шт.) резьба на банке и крышке чистые на всех емкостях. |  | 4 | 2
4 | Садка печи и программирование | И | Программирование печи |  | Печь запрограммирована верно. |  | 7 | 2
|  | И | Размещение изделий |  | Изделия не касаются футировки печи. |  | 7 | 2
|  | И | Размещение изделий |  | Изделия не касаются друг друга и опор. |  | 7 | 1
|  | И | Размещение опор лещадок |  | Опоры лещадок распределенны соосно и равномерно; шаг для 3-х точек опор ~120 градусов, удаленность от края равномерная, снимается 0,50 балла за одно несоответсие. 2 условия для полной оценки. |  | 7 | 1
|  | И | Выбор диаметра лещадок |  | Нижняя 350 мм, вторая и выше 320 мм для корректного теплообмена. |  | 7 | 1
|  | И | Установка первой лещадки |  | Конкурсант использовал опоры между лещадкой и подом печи |  | 7 | 1
5 | Чистая изнаночная сторона | И | Панно |  | Оценивается перед обжигом. На изнаночной стороне панно отсутствует глазурь и ангоб. Глазурь смыта по вертикальной поверхности на 2 мм. Следы глазури или ангоба в рельефе на изнаночной стороне допустимы. Всего 4 детали. 1 чистая деталь - 1-но условие. 4 условия выполнения для полной оценки. |  | 6 | 1
|  | И | Тарелка |  | Оценивается перед обжигом. Отсутвует глазурь и ангоб на ножке тарелки. Глазурь смыта по вертикальной поверхности на 2 мм. Следы глазури или ангоба в рельефе на ножке допустимы. |  | 6 | 1
6 | Декорирование панно Standart | И | Соответствие эскизу декора панно Standart |  | Оценивается после обжига. Соответствие панно эскизу декора (рисунок) Standart. |  | 4 | 0.5
|  | И | Цветовая схема панно Standart |  | Оценивается после обжига. Цветовая схема соблюдена (все элементы окрашены в соответствующий цвет) для панно Standart. |  | 6 | 0.5
|  | И | Равномерность нанесения ангоба панно Standart |  | Оценивается после обжига. Цвет керамической массы не проступает на элементах декора: >= 75% элементов (2 условия), <75% и >= 50% элементов (1-но условие), < 50% элементов - 0. |  | 6 | 1
|  | И | Покрытие глазурью панно Standart |  | Оценивается после обжига. Панно покрыто прозрачной глазурью. 4 элемента. 1-на деталь покрытая глазурью - 1-но условие. 4 условия выполнения для полной оценки. |  | 6 | 1
|  | И | Равномерность нанесения глазури панно Standart |  | Оценивается после обжига. Отсутствует брак (шероховатая поверхность, сборка, наколы, пузыри) на элементах панно. Снимается часть балла за каждый элемент с браком. 4 условия выполнения для полной оценки. |  | 6 | 1
|  | И | Внешние грани панно |  | Оценивается после обжига и монтажа. Внешние грани панно покрыты полностью в цвет элемента панно. Снимается часть балла за сторону панно с непокрытой гранью. Всего 4 стороны. 4 условия выполнения для полной оценки. |  | 6 | 1
|  | И | Внутренние грани панно |  | Оценивается после обжига и монтажа. Внутренние грани панно покрыты в области швов в цвет элемента панно. Снимается часть балла за деталь с непокрытой гранью в области шва. 4 условия выполнения для полной оценки. |  | 6 | 1
|  | И | Трещины на панно |  | Оценивается после обжига и монтажа. На панно отсутствуют трещины. За наличие трещин снимается половина балла. Если деталь сломана пополам - 0 баллов. 2 условия для полной оценки. |  | 6 | 1
7 | Декорирование тарелки Freestyle | С | Общий вид изделия. Оценивается после обжига. |  |  |  | 6 | 0.5
|  |  |  | 0 | Выполнено хуже, чем требуется в отрасли, с недочётами. | 0
|  |  |  | 1 | Выполнено по всем требованиям в отрасли. | 1
|  |  |  | 2 | Выполнено лучше, чем требуется в отрасли. | 2
|  |  |  | 3 | Выполнено превосходно, намного лучше, чем требуется в отрасли. | 3
|  | И | Соответствие эскизу декора тарелка Freestyle |  | Оценивается после обжига. Соответствие панно эскизу декора (рисунок) Freestyle. Рисунок на тарелки соразмерен рисунку на эскизе. |  | 4 | 0.5
|  | И | Цветовая схема тарелка Freestyle |  | Оценивается после обжига. Цветовая схема соблюдена (все элементы окрашены в соответствующий цвет) для тарелки Freestyle. |  | 6 | 1
|  | И | Равномерность нанесения ангоба тарелка Freestyle |  | Оценивается после обжига. Цвет керамической массы не проступает на элементах декора: >= 75% поверхности панно (2 условия), <75% и >= 50% поверхности панно - (1 условие), < 50% - 0. Кол-во всех элементов - 100%. |  | 6 | 1
|  | И | Равномерность нанесения ангоба тарелка Freestyle |  | Оценивается после обжига. Низ тарелки не испачкан и не покрыт ангобом. Бортик тарелки прокрыт ровно. |  | 6 | 1
|  | И | Покрытие глазурью тарелка Freestyle |  | Оценивается после обжига. Тарелка покрыта прозрачной глазурью внутри и снаружи. |  | 6 | 1
|  | И | Равномерность нанесения глазури тарелка Freestyle |  | Оценивается после обжига. Отсутствует брак (шероховатая поверхность, сборка, наколы, пузыри) на тарелке. |  | 6 | 1
|  | И | Трещинына тарелке |  | На тарелке отсутствуют трещины. За наличие трещин снимается половина балла. Если тарелка сломана пополам - 0 баллов. |  | 6 | 1
Д | Гончарное формование. Тиражирование. | [6 empty] | 25.3
1 | Материалы для формования | И | Керамическая масса |  | Участник переминает керамическую массу перед работой за гончарным кругом. Оценивается во время выполнения задания. Участник использует рабочий стол (1-но условие), участник использует отминочный стол (2 условия). Оценивается 2 задания. 4 условия выполнения. |  | 4 | 2
2 | Тиражирование | И | Тиражирование (4 изделий) |  | Наличие 4 изделий. У изделий есть дно, стенка вытянута. |  | 5 | 1.5
3 | Гончарное формование. Тиражирование. | С | Общий вид изделий |  |  |  | 5 | 0.5
|  |  |  | 0 | Выполнено хуже, чем требуется в отрасли, с недочётами. | 0
|  |  |  | 1 | Выполнено по всем требованиям в отрасли. | 1
|  |  |  | 2 | Выполнено лучше, чем требуется в отрасли. | 2
|  |  |  | 3 | Выполнено превосходно, намного лучше, чем требуется в отрасли. | 3
|  | С | Текстура от пальцев на изделиях |  |  |  | 5 | 0.5
|  |  |  | 0 | Выполнено хуже, чем требуется в отрасли, с недочётами. | 0
|  |  |  | 1 | Выполнено по всем требованиям в отрасли. | 1
|  |  |  | 2 | Выполнено лучше, чем требуется в отрасли. | 2
|  |  |  | 3 | Выполнено превосходно, намного лучше, чем требуется в отрасли. | 3
|  | И | Гончарное формование высоты изделия с учетом усадки |  | Правильная высота изделия, учтена усадка. Измерения проводяться по двум изделиям, выбранным конкурсантом, 1 изделие - 1 балл. Погрешность ˂= 2 мм (2 условия). Погрешность ˂= 3 мм – (1 условие). Погрешность ˃ 3 мм – 0. 4 условия для полной оценки. Штраф - 50 % от заработанного балла участнику, который не отметил выбранные цилиндры. |  | 5 | 2
|  | И | Гончарное формование ширины изделия с учетом усадки, верхний внешний диаметр |  | Правильный внешний диаметр изделия, учтена усадка. Измерения проводяться по двум изделиям, выбранным конкурсантом, 1 изделие - 1 балл. Погрешность ˂= 3 мм – (2 условия). Погрешность ˂= 4 мм – (1 условие). Погрешность ˃ 4 мм – 0. 4 условия выполнения для полной оценки. Штраф - 50 % от заработанного балла участнику, который не отметил выбранные цилиндры. |  | 5 | 2
|  | И | Гончарное формование стенки изделия |  | Правильная толщина стенки изделия. Измерения проводятся на 2-х изделиях выбранных конкурсантом. В 2-х точках на двух стенках каждого изделия (всего 4 точки): 3 см от уровня горизонтальной плоскости вверх; 5 мм от верха вниз. Толщина стенки 5 мм, допустимая погрешность ˂= 1 мм в одном изделии. 4 условия для полной оценки. |  | 5 | 2
|  | И | Гончарное формование дна изделия |  | Правильная толщина дна изделия. Измерения проводятся на 2 изделиях выбранных конкурсантом. В середине изделия (1 точка) и 2-ве точки на расстоянии 2 см от от внешней стенки слева и справо. Толщина дна 5-7 мм. 2 условия выполнения для полной оценки. |  | 5 | 2
4 | Тайминг | И | Формование изделия за отведенное время |  | Наличие цилиндра. Цилиндрическая форма. |  | 5 | 2
5 | Гончарное формование. Цилиндр. | С | Общий вид изделия |  |  |  | 5 | 0.5
|  |  |  | 0 | Выполнено хуже, чем требуется в отрасли, с недочётами. | 0
|  |  |  | 1 | Выполнено по всем требованиям в отрасли. | 1
|  |  |  | 2 | Выполнено лучше, чем требуется в отрасли. | 2
|  |  |  | 3 | Выполнено превосходно, намного лучше, чем требуется в отрасли. | 3
|  | С | Центровка |  |  |  | 5 | 0.5
|  |  |  | 0 | Выполнено хуже, чем требуется в отрасли, с недочётами. | 0
|  |  |  | 1 | Выполнено по всем требованиям в отрасли. | 1
|  |  |  | 2 | Выполнено лучше, чем требуется в отрасли. | 2
|  |  |  | 3 | Выполнено превосходно, намного лучше, чем требуется в отрасли. | 3
|  | И | Гончарное формование высоты изделия |  | Высота цилиндра >= 18 см (2 условия), < 18 см и >= 15 см (1 условие), < 15 см – 0. |  | 5 | 2
|  | И | Отклонение изделия от вертикальной оси |  | Отклонение стенки цилиндра от угольника не превышает 5 мм |  | 5 | 2
|  | И | Гончарное формование ширины изделия |  | Правильный внешний диаметр изделия. Измерения проводятся в 3-х точках: дно, середина цилиндра, верхняя точка. Погрешность ˂= 3 мм (2 условия). Погрешность ˂= 4 мм (1-но условие). Погрешность ˃ 4 мм – 0. |  | 5 | 2
|  | И | Гончарное формование дна изделия |  | Наличие дна цилиндра. |  | 5 | 0.5
|  | И | Гончарное формование дна изделия |  | олщина дна цилиндра равномерная 5-10 мм. В середине дна (1 точка), 2 точки на расстоянии 2 см от внешней стенки с двух сторон (2 точки). Погрешность 2 мм. |  | 5 | 0.5
|  | И | Гончарное формование стенки изделия |  | Толщина стенки цилиндра равномерная. Измерения проводятся 2 точках на двух стенках цилиндра: середина цилиндра, 5 мм от верха вниз. Допустимая погрешность между измерениями ˂= 1 мм. |  | 5 | 2
6 | Культура труда | И | Рабочее место |  | Порядок на рабочем месте: чистый пол(1); чистый стол, включая лампу (2); чистый отминочный стол, включая струну(3); чистый гончарный круг(4); инструменты вымыты и находятся на стеллаже, включая ведро(5); керамическая масса упакована и подписана (маркировка и температурный диапазон)(6). 6 условий выполнения для полной оценки. |  | 1 | 0.6
|  | И | Рабочее место |  | Участник оставил чистые инструменты: линейка, угольник, кронциркуль, струна, шило на столе после задания 1 и 2. 2 условия выполнения для полной оценки. |  | 1 | 0.2
Е | Монтаж панно | [6 empty] | 4.6
1 | Культура труда | И | Рабочее место |  | Порядок на рабочем месте: чистый пол(1); чистая поверхность стола,включая лампу(2); чистый отминочный стол, включая струну(3); все инструменты и материалы находятся на стеллаже(4); изделия находятся на столе (панно, 2 тарелки)(5); гончарный круг чистый(6). 6 условий для полной оценки. |  | 1 | 0.6
|  | И | Материалы |  | Клей упакован, лишняя затирка утилизирована, банка вымыта. |  | 4 | 1
2 | Монтаж панно | С | Общий вид панно |  |  |  | 5 | 0.5
|  |  |  | 0 | Выполнено хуже, чем требуется в отрасли, с недочётами. | 0
|  |  |  | 1 | Выполнено по всем требованиям в отрасли. | 1
|  |  |  | 2 | Выполнено лучше, чем требуется в отрасли. | 2
|  |  |  | 3 | Выполнено превосходно, намного лучше, чем требуется в отрасли. | 3
|  | И | Разметка |  | Панно совпало с разметкой. Допустимая погрешность 1 мм по одной стороне. За несоответствие 1 стороны снимается 1 условие. Всего 4 стороны. 4 условия выполнения для полной оценки. |  | 8 | 0.4
|  | И | Межплиточный шов |  | Ширина межплиточного шва 2 мм. Измеренея проводятся по 4-м швам, в центре шва. Допустимая погрешность для 1-го шва 1 мм. Снимается 1 условие за один несоответствующий шов. 4 условия выполнения для полной оценки. |  | 8 | 0.4
|  | И | Плоскость панно |  | Плоскость панно параллельна основанию. Измерения производятся ребром рейки по 2 диагоналям, наличие зазора более 2 мм по одной стороне диагонали снимается 1 условие. 2 условия выполнения для полной оценки. |  | 8 | 0.2
3 | ТО и ТБ | И | Соблюдены ТО и ТБ |  | Нарушения фиксируются в конце каждого рабочего дня. За каждое нарушение снимается 0,10 баллов. |  | 1 | 1.5
[5 empty] | Итого |  |  | 100

## Перечень профессиональных задач
Перечень профессиональных задач
1 | Организация рабочего процесса и безопасность труда
2 | Коммуникация
3 | Эскизирование. Проектирование технологического изделия.
4 | Проектирование, изготовление и реализация художественно-дизайнерских решений
5 | Материалы. Применение профессиональных приемов в области материаловедения и технологии керамического производства
6 | Технологии формования изделия с помощью материалов, инструментов и оборудования
7 | Дизайн и декорирование керамических изделий
8 | Технологии обжига и сушки изделия с помощью инструментов и оборудования