## Критерии оценки
| Мероприятие |  | Итоговый (межрегиональный) этап Чемпионата по профессиональному мастерству "Профессионалы" в 2025 г.
| Наименование компетенции |  | Реставрация произведений из дерева
Код | Подкритерий | Тип аспекта | Аспект | Судейский балл | Методика проверки аспекта | Требование или номинальный размер | Проф. задача | Макс. балл
А | Определение дефектов предмета | [6 empty] | 15
1 | Определение дефектов предмета
|  | И | Указаны основные составные части |  | Основные составные части |  | 2 | 2
|  | И | Определение материалов иготовления |  | Какие основные материалы использованы для изготовления |  | 2 | 1
|  | И | Стилистика |  | Указан стиль, по каким признакам утверждение |  | 2 | 1
|  | И | Классификация , назначение |  | К какому фукционалному виду относиться предмет, к какому интерьеру |  | 2 | 1
|  | И | Картограмма дефектов |  | Номер, описание дефекта, обозначение на схеме |  | 2 | 2
|  | И | План реставрации |  | Перечислить работы в порядке выполнения |  | 2 | 2
2 | Составление чертежа
|  | И | Выполнение чертежа |  |  |  | 2 | 1
|  | И | Выполнение чертежа |  | Сравнение чертежа с образцом |  | 3 | 1
|  | И | Выполнение чертежа |  | Сравнение чертежа с образцом |  | 2 | 1
|  | И | Контур №1 |  | Сравнение чертежа с образцом |  | 2 | 1
|  | И | Контур №2 |  | Сравнение чертежа с образцом |  | 2 | 1
|  | И | Контур №3 |  | Сравнение чертежа с образцом |  | 2 | 1
Б | Демонтаж | [6 empty] | 4
1 | Демонтаж
|  | С | Повреждения поверхностей предмета |  |  |  | 4 | 1
|  |  |  | 0 | Не выполнено
|  |  |  | 1 | Не соответствует индустриальному стандарту
|  |  |  | 2 | Соотвествует индустриальному стандарту
|  |  |  | 3 | Превосходит индустриальный стандарт (шедевр)
|  | С | Повреждения столярных соединений |  |  |  | 4 | 1
|  |  |  | 0 | Не выполнено
|  |  |  | 1 | Не соответствует индустриальному стандарту
|  |  |  | 2 | Соотвествует индустриальному стандарту
|  |  |  | 3 | Превосходит индустриальный стандарт (шедевр)
|  | И | Демонтаж изделия |  | Целостность элементов крепежа(шип).Следы инструмента, трещины, иные повреждения минус 0,25 за нанесенный дефект, |  | 4 | 0.5
|  | И | Разметка |  | Обеспечена разметка позиционирования |  | 3 | 0.5
|  | И | Техника безопасности |  | Травмы, предметы оказались вне рабочего места. Очки, перчатки |  | 1 | 1
В | Устранение дефектов | [6 empty] | 45
1 | Общая оценка востановления утрат
|  | С | Реставрация конструктива общая (полка ,рамка) |  |  |  | 5 | 1
|  |  |  | 0 | Не выполнено
|  |  |  | 1 | Не соответствует индустриальному стандарту
|  |  |  | 2 | Соотвествует индустриальному стандарту
|  |  |  | 3 | Превосходит индустриальный стандарт (шедевр)
|  | С | Востановление дефекта скола(кронштейн полки) |  |  |  | 3 | 1
|  |  |  | 0 | Не выполнено
|  |  |  | 1 | Не соответствует индустриальному стандарту
|  |  |  | 2 | Соотвествует индустриальному стандарту
|  |  |  | 3 | Превосходит индустриальный стандарт (шедевр)
|  | С | Востановление дефекта полки |  |  |  | 5 | 1
|  |  |  | 0 | Не выполнено
|  |  |  | 1 | Не соответствует индустриальному стандарту
|  |  |  | 2 | Соотвествует индустриальному стандарту
|  |  |  | 3 | Превосходит индустриальный стандарт (шедевр)
|  | С | Восстановление рамка (сращивание +шип) |  |  |  | 5 | 2
|  |  |  | 0 | Не выполнено
|  |  |  | 1 | Не соответствует индустриальному стандарту
|  |  |  | 2 | Соотвествует индустриальному стандарту
|  |  |  | 3 | Превосходит индустриальный стандарт (шедевр)
|  | И | Ширина вставки сторона 1 |  | Соответствие дефекту, от 1мм отклонения, вычет |  | 2 | 1
|  | И | Ширина вставки сторона 2 |  | Соответствие дефекту, от 1мм отклонения, вычет |  | 5 | 1
|  | И | Плотность подгонки сторона левая часть |  | Зазор 0,25 мм, вычет зависит от длинны |  | 5 | 1
|  | И | Плотность подгонки сторона правая часть |  | Зазор 0,25 мм, вычет зависит от длинны |  | 5 | 1
|  | И | Плоскосность левая сторона |  | отсутствие перепад плоскостей |  | 5 | 0.5
|  | И | Плоскосность правая сторона |  | отсутствие перепад плоскостей |  | 5 | 0.5
|  | И | Плоскостность по торцам |  | отсутствие перепад плоскостей |  | 5 | 0.5
|  | И | Повреждение в результате изготовления вставки |  | минус 0,25 за каждый дефект |  | 5 | 0.5
3 | Восстановление полки
|  | И | Плотность подгонки кромка №1 |  | Зазор не более 0,25, высчитывается соотношение длинны, но не более 50% |  | 5 | 2
|  | И | Плотность подгонки кромка №2 |  | Зазор не более 0,25, высчитывается соотношение длинны, но не более 50% |  | 5 | 1
|  | И | Плотность подгонки пласть верх |  | Зазор не более 0,25, высчитывается соотношение длинны, но не более 50% |  | 5 | 1
|  | И | Плотность подгонки пласть низ |  | Зазор не более 0,25, высчитывается соотношение длинны, но не более 50% |  | 5 | 1
|  | И | Геометрия восстановленной плоскост верх |  | Зазор не более 0,25 |  | 5 | 0.5
|  | И | Геометрия восстановленной плоскост низ |  | Зазор не более 0,25 |  | 5 | 0.5
|  | И | Корректность соединения полки |  | Зазор не более 0,25 |  | 5 | 0.5
4 | Восстановление рамки
|  | И | Соответствие длинны шипа (верхний узел) |  | Допуск плюс минус 1,5мм |  | 5 | 0.5
|  | И | Соответствие длинны проушины (верхний узел) |  | Допуск плюс минус 1,5мм |  | 5 | 0.5
|  | И | Соответствие общей длинны детали |  | Допуск плюс минус 1,5мм |  | 5 | 0.5
|  | И | Проверка общей ровности обвязки сторона 1 |  | Допуск плюс минус 1,5мм |  | 5 | 0.5
|  | И | Проверка общей ровности обвязки сторона 2 |  | Допуск плюс минус 1,5мм |  | 5 | 0.5
|  | И | Плотность шипа сторона 1 |  | До 0,2мм, не более 1,5см |  | 5 | 1
|  | И | Плотность шипа сторона 2 |  | До 0,2мм, не более 1,5см |  | 5 | 1
|  | И | Плотность шипа в полдерева сторона 1 ниж.узел |  | До 0,2мм, не более 1,5см |  | 5 | 1
|  | И | Плотность шипа в полдерева сторона 2 ниж.узел |  | До 0,2мм, не более 1,5см |  | 5 | 1
|  | И | Проверка столярной резьбы детали сторона 1 |  | Допуск плюс минус 0,5мм |  | 5 | 0.5
|  | И | Проверка столярной резьбы детали сторона 2 |  | Допуск плюс минус 0,5мм |  | 5 | 0.5
5 | Резная деталь
|  | С | Визуальное соответствие образцу |  |  |  | 5 | 0.5
|  |  |  | 0 | Не выполнено
|  |  |  | 1 | Не соответствует индустриальному стандарту
|  |  |  | 2 | Соотвествует индустриальному стандарту
|  |  |  | 3 | Превосходит индустриальный стандарт (шедевр)
|  | И | Силуэт листка |  | Отклонение не более 1мм |  | 5 | 0.5
|  | И | Силуэт завитка |  | Отклонение не более 1мм |  | 5 | 0.5
|  | И | Силуэт ножки |  | Отклонение не более 1мм |  | 5 | 0.5
|  | И | Силуэт цветок |  | Отклонение не более 1мм |  | 5 | 0.5
|  | И | Форма листка |  | Соответствие формы, сечения |  | 5 | 1
|  | И | Форма завитка |  | Соответствие формы, сечения |  | 5 | 1
|  | И | Форма ножки |  | Соответствие формы, сечения |  | 5 | 1
|  | И | Форма цветок |  | Соответствие формы, сечения |  | 5 | 1
6 | Маркетри
|  | И | Совпадение основы с вставкой |  | Совпадение породы, текстуры, швов |  | 4 | 1
|  | И | Кромки, общее позиционирование |  | Отклонение от эталона до 1мм, вычет зависит от процента отклонения |  | 6 | 1
|  | И | Швы вставки 1 |  | Равномерность, плотность швов по отношению к длинне |  | 5 | 1.5
|  | И | Швы вставки 2 |  | Равномерность, плотность швов по отношению к длинне |  | 5 | 1
|  | И | Швы вставки 3 |  | Равномерность, плотность швов по отношению к длинне |  | 5 | 1
|  | И | Швы вставки 4 |  | Равномерность, плотность швов по отношению к длинне |  | 5 | 1
|  | И | Ровность уровня шпона 1 |  | Равномерность, плотность швов по отношению к длинне |  | 5 | 1.5
|  | И | Ровность уровня шпона 2 |  | Равномерность, плотность швов по отношению к длинне |  | 5 | 1
|  | И | Ровность уровня шпона 3 |  | Равномерность, плотность швов по отношению к длинне |  | 5 | 0.5
|  | И | Ровность уровня шпона 4 |  | Равномерность, плотность швов по отношению к длинне |  | 5 | 0.5
|  | И | Наличие новых дефектов |  | Вмятины ,царапины, следы клея,минус 0,25 каждый |  | 5 | 0.5
7 | Безопастные приёмы работы
|  | И | Мелкий травматизм |  | 0,5 каждый предмет |  | 1 | 1
|  | И | Травматизм значимей мелкого |  | Незначительная -0,5, значительное -2 |  | 1 | 2
Г | Сборка объектов | [6 empty] | 6
1 | Сборка объекта
|  | С | Сборка столярных соединений (полка- рамка) |  |  |  | 6 | 1
|  |  |  | 0 | Не выполнено
|  |  |  | 1 | Не соответствует индустриальному стандарту
|  |  |  | 2 | Соотвествует индустриальному стандарту
|  |  |  | 3 | Превосходит индустриальный стандарт (шедевр)
|  | С | Повреждения на лицевых сторонах (полка- рамка) |  |  |  | 6 | 1
|  |  |  | 0 | Не выполнено, или необходимо переделать
|  |  |  | 1 | Едва соответствует индустриальному стандарту
|  |  |  | 2 | Соотвествует индустриальному стандарту
|  |  |  | 3 | Превосходит индустриальный стандарт (шедевр)
|  | И | Проверка монтажа |  | допуск 2мм |  | 6 | 0.5
|  | И | Проверка ровности конструкции |  | допуск 2мм |  | 6 | 0.5
|  | И | Аутентичность крепежа , плотность крепления(шип,) |  | Крепёж соответствует типу использованному на аналогичном месте, по исходному положению, нет иных дефектов |  | 6 | 1
|  | И | Повреждения в результате клеевой сборки |  | Минус 0,25 за каждое повреждение |  | 6 | 0.5
|  | И | Повреждения при реставрации плакетки |  | Повреждения оригинальных поверхностей 0,5, захват неповрежденных участков 0,5 |  | 6 | 0.5
|  | И | Повреждения периферийные полка- рамка |  | Где либо появились новые повреждения |  | 6 | 0.5
|  | И | ТБ. При выполнении работ, в том числе переклеек, не происходило нештатных ситуаций |  | Минус 0,25 за каждое непримененное средство, или нол при травме |  | 1 | 0.5
Д | Удаление отделки | [6 empty] | 5
1 | Удаление отделки
|  | С | Сохранение первичной отделки общая. Оценивается на близком расстоянии. |  |  |  | 7 | 1
|  |  |  | 0 | Большая часть не расчищенно, или площадь повреждения более 10см2
|  |  |  | 1 | Фрагментарно не расчищенно, или площадь повреждения менее 10см2
|  |  |  | 2 | Расчищенно на лицевых поверхностях, площадь повреждения точечная, не более 10мм2, совокупно не более 1см2.
|  |  |  | 3 | Дефектов не наблюдается
|  | С | Следы работы на периферийных поверхностях |  |  |  | 7 | 1
|  |  |  | 0 | Не удалено половина загрязнения
|  |  |  | 1 | Точечные, незначительные повреждения, немного не домыто
|  |  |  | 2 | Точечные, незначительные повреждения, краска удалена
|  |  |  | 3 | Повреждений нет, краска удалена
|  | И | Площадь повреждения отделки фанеровка |  | минус 0,25 балла за 0,5см.2 |  | 7 | 1
|  | И | Равномерность, завершённость расчистки, (полка) |  | Отсутствие матовых пятен на поверхностях,минус 0,25 балла за 0,5см.2 |  | 7 | 1
|  | И | Следы попадания смывки в зоны отсутствия загрязнений |  | Кромки, внутренние поверхности, или далее 0,25 см. от загрязнения |  | 3 | 0.5
|  | И | Соблюдение Т,Б. (перчатки, маска, очки) |  | минус 0,5 каждый предмет |  | 1 | 0.5
Е | Отделка объекта | [6 empty] | 25
1 | Тонировка
|  | С | Тонировка восстановленных дефектов рамки-полки |  |  |  | 8 | 2
|  |  |  | 0 | Не сделано, или явно требует переделки
|  |  |  | 1 | Заметна разница в рисунка, терпимый результат
|  |  |  | 2 | Почти не заметна
|  |  |  | 3 | Не отличается
|  | И | Тонировка восстановленных дефектов рамки - полки |  | Идентичный цвету оригинала , минус 0,25 за каждый цвет. |  | 8 | 2
2 | Маркетри
|  | С | Восстановление отделки шпона |  |  |  | 8 | 2
|  |  |  | 0 | Не сделано, или явно требует переделки
|  |  |  | 1 | На нижнем уровне отраслевых стандартов
|  |  |  | 2 | Хорошо
|  |  |  | 3 | Отлично
|  | И | Соответствие отделки нового и старого фрагмента |  | Явно видимая неравномерность отделки |  | 3 | 1
|  | И | Граница покрытий |  | Основная поверхность фанеровки и вставки имеют явную разницу фактуры |  | 7 | 1
3 | Отделка резного элемента
|  | С | Качество, ровность левкаса |  |  |  | 8 | 2
|  |  |  | 0 | Неприемлемо
|  |  |  | 1 | Удовлетворительно
|  |  |  | 2 | Хорошо
|  |  |  | 3 | Отлично
|  | С | Качество позолоты |  |  |  | 8 | 2
|  |  |  | 0 | Неприемлемо
|  |  |  | 1 | Удовлетворительно
|  |  |  | 2 | Хорошо
|  |  |  | 3 | Отлично
| Нанесение левкаса | И | Поверхность листка |  |  |  | 8 | 1.5
|  | И | Поверхность завитка |  |  |  | 8 | 1.5
|  | И | Поверхность ножки |  |  |  | 8 | 1.5
|  | И | Поверхность цветок |  |  |  | 8 | 1.5
| Позолота | И | Поверхность листка |  |  |  | 8 | 1.5
|  | И | Поверхность завитка |  |  |  | 8 | 1.5
|  | И | Поверхность ножки |  |  |  | 8 | 1.5
|  | И | Поверхность цветок |  |  |  | 8 | 1.5
|  | И | Соблюдение ТБ |  | Использование перчаток при работе с тампоном, пролитие растворов, испачканная одежда, стол, пол, лицо и тд |  | 1 | 1
[5 empty] | Итого |  |  | 100

## Перечень профессиональных задач
Перечень профессиональных задач
1 | Использовать, составлять нормативные документы
2 | Взаимосвязь составляющих проекта, пределы отклонений
3 | Работа с чертежами, полноразмерные шаблоны, эскизы
4 | Определение типа проблеммы, работа с противоречиями
5 | Очистка, реставрационный демонтаж
6 | Устранение дефектов
7 | Сборка
8 | Расчистка наслоений отделки
9 | Восстановление отделки