## Критерии оценки
| Мероприятие |  | Итоговый (межрегиональный) этап чемпионата по профессиональному мастерству "Профессионалы" - 2025
| Наименование компетенции |  | Неразрушающий контроль
Код | Субкритерий | Тип аспекта | Аспект | Судейский балл | Методика проверки аспекта | Требование или номинальный размер | Проф. задача | Макс. балл
А | Визуальный и измерительный контроль | [6 empty] | 21
А1 | Разработка ТК ВИК
|  | И | На эскизе изображена разделка под сварку (без шва) |  | Данные из ТУ |  | 1 | 0.1
|  | И | Средства контроля: указан люксметр, образцы шероховатости, УШС-3, штангенциркуль, линейка, набор щупов. |  | Данные из ТУ |  | 1 | 0.1
|  | И | Подготовка к контролю: указана очистка кромок и основного металла на 20 мм (зона зачистки) |  | Данные из ТУ |  | 1 | 0.1
|  | И | Условия проведения контроля: освещенность не менее 500 лк (комбинированная) |  | Данные из ТУ |  | 1 | 0.1
|  | И | Условия проведения контроля: шероховатость не хуже Rz=80 мкм |  | Данные из ТУ |  | 1 | 0.1
|  | И | Порядок проведения контроля: указано измерение геометрических параметров разделки не менее чем в 3-х местах |  | Данные из ТУ |  | 1 | 0.1
|  | И | Параметры, подлежащие измерению: указаны: угол скоса кромок, размер притупления, зазор между деталями, размер и расположение прихваток |  | Данные из ТУ |  | 1 | 0.1
|  | И | Параметры, подлежащие измерению: указаны дефекты основного металла и дефекты в прихватках |  | Данные из ТУ |  | 1 | 0.1
|  | И | Оценка качества: указано значение угла скоса: 45±20 |  | Данные из ТУ |  | 1 | 0.1
|  | И | Оценка качества: указано значение притупления кромки: 1±1 мм |  | Данные из ТУ |  | 1 | 0.1
|  | И | Оценка качества: указано значение зазора между деталями: 2 (+1; -2) мм |  | Данные из ТУ |  | 1 | 0.2
|  | И | Оценка качества: указано значение длины прихваток от 12 до 30 мм |  | Данные из ТУ |  | 1 | 0.2
|  | И | Оценка качества: указано значение расстояния между прихватками от 30 до 76 мм |  | Данные из ТУ |  | 1 | 0.2
|  | И | Оценка качества: указано значение высоты прихваток от 2 до 4 мм |  | Данные из ТУ |  | 1 | 0.2
|  | И | Оценка качества: указано значение размерного показателя для будущего шва: 6,83 (допускается ±0,5 мм) |  | Данные из ТУ |  | 1 | 0.2
|  | И | Оценка качества: указано, что в прихватках не допускаются трещины, прожоги, свищи, наплывы, усадочные раковины (кратеры), подрезы, брызги металла, ожоги дугой, незаполненная разделка кромок, непровары и несплавления, скопления включений. |  | Данные из ТУ |  | 1 | 0.2
|  | И | Оценка качества: указано, что в прихватках допускаются включения с размером не более 1,0 мм, не более 5 шт. |  | Данные из ТУ |  | 1 | 0.2
|  | И | Оценка качества: указано, что не допускаются трещины, повреждения и дефекты основного металла: расслоения, риски, забоины, рванины, задиры, волосовины, вмятины. |  | Данные из ТУ |  | 1 | 0.2
|  | И | Оценка качества: указано, что в прихватках допускается западание между валиками и чешуйчатость не более 1,2 мм |  | Данные из ТУ |  | 1 | 0.2
|  | И | Оценка качества: не указана информация о смещениях, вогнутости и выпуклости корня шва |  | Данные из ТУ |  | 1 | 0.2
А2 | Оценка результатов ВИК
|  | И | Образец №1 Указан Кmin 3,5мм |  | Сравнение с паспортом |  | 2 | 0.2
|  | И | Указан Кmax 5мм |  | Сравнение с паспортом |  | 2 | 0.2
|  | И | Измеренные значения катетов не соответствуют нормам |  | Сравнение с паспортом |  | 2 | 0.2
|  | И | На координате Х1=15±3мм определен дефект |  | Сравнение с паспортом |  | 2 | 0.2
|  | И | На координате Х1=15±3мм дефект назван усадочная раковина/кратер |  | Сравнение с паспортом |  | 2 | 0.2
|  | И | Размеры дефекта на Х1=15±3мм, составляет 5х10мм ±2мм |  | Сравнение с паспортом |  | 2 | 0.3
|  | И | Дефект на координате Х1=15±3мм, является не допустимым |  | Сравнение с паспортом |  | 2 | 0.3
|  | И | На координате Х1=63±3мм определен дефект |  | Сравнение с паспортом |  | 2 | 0.3
|  | И | На координате Х1=63±3мм дефект назван усадочная раковина/кратер |  | Сравнение с паспортом |  | 2 | 0.3
|  | И | Размеры дефекта на Х1=63±3мм, составляет 10х10мм ±2мм |  | Сравнение с паспортом |  | 2 | 0.3
|  | И | Дефект на координате Х1=63±3мм, является не допустимым |  | Сравнение с паспортом |  | 2 | 0.3
|  | И | На координате Х1=124±3мм определен дефект |  | Сравнение с паспортом |  | 2 | 0.3
|  | И | На координате Х1=124±3мм дефект назван наплыв |  | Сравнение с паспортом |  | 2 | 0.3
|  | И | Размеры дефекта на Х1=124±3мм , составляет 4х5мм ±2мм |  | Сравнение с паспортом |  | 2 | 0.3
|  | И | Дефект на координате Х1=124±3мм, является не допустимым |  | Сравнение с паспортом |  | 2 | 0.3
|  | И | На координате Х1=135±3мм определен дефект |  | Сравнение с паспортом |  | 2 | 0.3
|  | И | На координате Х1=135±3мм дефект назван наплыв |  | Сравнение с паспортом |  | 2 | 0.3
|  | И | Размеры дефекта на Х1=135±3мм , составляет 10х4мм ±2мм |  | Сравнение с паспортом |  | 2 | 0.3
|  | И | Дефект на координате Х1=135±3мм, является не допустимым |  | Сравнение с паспортом |  | 2 | 0.3
|  | И | На координате Х1=149±3мм определен дефект |  | Сравнение с паспортом |  | 2 | 0.3
|  | И | На координате Х1=149±3мм дефект назван подрез |  | Сравнение с паспортом |  | 2 | 0.3
|  | И | Размеры дефекта на Х1=149±3мм , составляет 6мм ±2мм |  | Сравнение с паспортом |  | 2 | 0.3
|  | И | Дефект на координате Х1=149±3мм, является не допустимым |  | Сравнение с паспортом |  | 2 | 0.3
|  | И | Образец №2 На координате Х1=25±3мм определен дефект |  | Сравнение с паспортом |  | 2 | 0.3
|  | И | На координате Х1=25±3мм дефект назван усадочная раковина/кратер |  | Сравнение с паспортом |  | 2 | 0.3
|  | И | Размеры дефекта на Х1=25±3мм, составляет 10х10мм ±2мм |  | Сравнение с паспортом |  | 2 | 0.3
|  | И | Дефект на координате Х1=25±3мм, является не допустимым |  | Сравнение с паспортом |  | 2 | 0.3
|  | И | На координате Х1=73±3мм определен дефект |  | Сравнение с паспортом |  | 2 | 0.3
|  | И | На координате Х1=73±3мм дефект назван усадочная раковина/кратер |  | Сравнение с паспортом |  | 2 | 0.3
|  | И | Размеры дефекта на Х1=73±3мм, составляет 5х10мм ±2мм |  | Сравнение с паспортом |  | 2 | 0.3
|  | И | Дефект на координате Х1=73±3мм, является не допустимым |  | Сравнение с паспортом |  | 2 | 0.3
|  | И | На координате Х1=134±3мм определен дефект |  | Сравнение с паспортом |  | 2 | 0.3
|  | И | На координате Х1=134±3мм дефект назван наплыв |  | Сравнение с паспортом |  | 2 | 0.3
|  | И | Размеры дефекта на Х1=134±3мм , составляет 9х5мм ±2мм |  | Сравнение с паспортом |  | 2 | 0.3
|  | И | Дефект на координате Х1=134±3мм, является не допустимым |  | Сравнение с паспортом |  | 2 | 0.3
|  | И | На координате Х1=145±3мм определен дефект |  | Сравнение с паспортом |  | 2 | 0.3
|  | И | На координате Х1=145±3мм дефект назван наплыв |  | Сравнение с паспортом |  | 2 | 0.3
|  | И | Размеры дефекта на Х1=145±3мм , составляет 5х4мм ±2мм |  | Сравнение с паспортом |  | 2 | 0.3
|  | И | Дефект на координате Х1=145±3мм, является не допустимым |  | Сравнение с паспортом |  | 2 | 0.3
|  | И | Образец №3 На координате Х1=49±3мм определен дефект |  | Сравнение с паспортом |  | 2 | 0.3
|  | И | На координате Х1=49±3мм дефект назван подрез |  | Сравнение с паспортом |  | 2 | 0.3
|  | И | Размеры дефекта на Х1=49±3мм , составляет 10мм ±2мм |  | Сравнение с паспортом |  | 2 | 0.3
|  | И | Дефект на координате Х1=49±3мм, является не допустимым |  | Сравнение с паспортом |  | 2 | 0.3
|  | И | Образец №4 Измеренное значение d = 18,2 ± 0,1 мм |  | Сравнение с паспортом |  | 2 | 0.2
|  | И | Измеренное значение dв = 49,0± 0,1 мм |  | Сравнение с паспортом |  | 2 | 0.2
|  | И | Измеренное значение b = 12,1± 0,2 мм |  | Сравнение с паспортом |  | 2 | 0.2
|  | И | Измеренное значение D = 160,0± 0,1 мм |  | Сравнение с паспортом |  | 2 | 0.2
|  | И | Измеренное значение D1 = 125,7± 0,3 мм |  | Сравнение с паспортом |  | 2 | 0.2
|  | И | Измеренное значение n = 4шт |  | Сравнение с паспортом |  | 2 | 0.2
|  | И | Указаны паспортные значения и допуски d = 18,0± 0,4 мм |  | Сравнение с паспортом |  | 2 | 0.2
|  | И | Указаны паспортные значения и допуски dв = 59,0± 0,8 мм |  | Сравнение с паспортом |  | 2 | 0.2
|  | И | Указаны паспортные значения и допуски b = 22,0± 1,0 мм |  | Сравнение с паспортом |  | 2 | 0.2
|  | И | Указаны паспортные значения и допуски D = 160,0± 1,5 мм |  | Сравнение с паспортом |  | 2 | 0.2
|  | И | Указаны паспортные значения и допуски D1 = 125,0± 1,0 мм |  | Сравнение с паспортом |  | 2 | 0.2
|  | И | Измеренное значение d соответствует |  | Сравнение с паспортом |  | 2 | 0.2
|  | И | Измеренное значение D1 соответствует |  | Сравнение с паспортом |  | 2 | 0.2
А3 | Проведение ВИК
|  | И | Измерена освещенность |  | Наблюдение в процессе контроля |  | 2 | 0.4
|  | И | Произведено сравнение шероховатости |  | Наблюдение в процессе контроля |  | 2 | 0.4
|  | И | Использован штангенциркуль |  | Наблюдение в процессе контроля |  | 2 | 0.4
|  | И | Использована лупа просмотровая |  | Наблюдение в процессе контроля |  | 2 | 0.4
|  | И | Использована лупа измерительная |  | Наблюдение в процессе контроля |  | 2 | 0.4
А4 | Оформление документации ВИК
|  | И | Указана реальная освещенность |  | Проверяется экспертами |  | 7 | 0.25
|  | И | Указаны координаты всех дефектов |  | Заполнены все графы |  | 7 | 0.25
|  | И | Выпонена дефекторамма |  | Выполнена дефектограмма |  | 7 | 0.25
|  | И | На дефектограмме есть точка начала отсчета координат, оси Х и У, все дефекты пронумерованы |  | Присутствуют все перечисленные параметры |  | 7 | 0.25
Б | Капиллярный контроль | [6 empty] | 18
Б1 | Разработка ТК КК
|  | И | Указана зона контроля: сварной шов, основной металл на не менее 5 мм в обе стороны от шва. |  | Данные из ТУ |  | 1 | 0.1
|  | И | Указаны средства контроля: набор для КК (пенетрант, проявитель, очиститель) и контрольный образец. |  | Данные из ТУ |  | 1 | 0.1
|  | И | Указаны средства контроля: лупа просмотровая, штангенциркуль, линейка, рулетка, секундомер, маркер |  | Данные из ТУ |  | 1 | 0.1
|  | И | Условия проведения контроля: указана температура воздуха от -10 до +40; влажность воздуха не более 90%; шероховатость не более Rz=20. |  | Данные из ТУ |  | 1 | 0.1
|  | И | Подготовка к контролю: указана визуальная оценка поверхности ОК к контролю – не должно быть ржавчины, краски, окалины и др. загрязнений |  | Данные из ТУ |  | 1 | 0.1
|  | И | Порядок проведения контроля: указано, что пенетрант наносить не более чем через 30 мин. после окончания очистки |  | Данные из ТУ |  | 1 | 0.1
|  | И | Порядок проведения контроля: указано время выдержки пенетранта – не менее 5 мин. |  | Данные из ТУ |  | 1 | 0.1
|  | И | Порядок проведения контроля: указано время удаления пенетранта – не более 5-10 мин |  | Данные из ТУ |  | 1 | 0.1
|  | И | Порядок проведения контроля: указано время встряхивания баллона с проявителем – 0,5-1 мин |  | Данные из ТУ |  | 1 | 0.1
|  | И | Порядок проведения контроля: указано, что проявитель наносить с расстояния 200-300мм |  | Данные из ТУ |  | 1 | 0.1
|  | И | Порядок проведения контроля: указано, что осмотр поверхности проводить через 15-20 мин. после высыхания проявителя. |  | Данные из ТУ |  | 1 | 0.2
|  | И | Порядок проведения контроля: указано, что измерения дефектов проводить через 20 мин. после высыхания проявителя. |  | Данные из ТУ |  | 1 | 0.2
|  | И | Порядок проведения контроля: указана окончательная очистка ОК после контроля |  | Данные из ТУ |  | 1 | 0.2
|  | И | Указан размерный показатель для оценки качества – 5 мм |  | Данные из ТУ |  | 1 | 0.2
|  | И | Оценка качества: указано, что протяженные индикаторные следы не допускаются |  | Данные из ТУ |  | 1 | 0.2
|  | И | Оценка качества: указан допустимый наибольший размер включений по индикаторному следу – 1,8 мм |  | Данные из ТУ |  | 1 | 0.2
|  | И | Оценка качества: указано максимально допустимое число включений на 100 мм шва – 4 шт. |  | Данные из ТУ |  | 1 | 0.2
|  | И | Оценка качества: указано, что включения с наибольшим размером индикаторного следа до 0,6 мм фиксации не подлежат (не учитываются) |  | Данные из ТУ |  | 1 | 0.2
|  | И | Оценка качества: указан допустимый наибольший размер включений по фактическим параметрам – 0,6 мм |  | Данные из ТУ |  | 1 | 0.2
|  | И | Оценка качества: указано, что включения с наибольшим фактическим размером до 0,2 мм фиксации не подлежат (не учитываются) |  | Данные из ТУ |  | 1 | 0.2
Б2 | Оценка результатов КК
|  | И | Образец №1 На координатах Х от 6 мм до 25 мм описан один дефект |  | Сравнение с паспортом |  | 3 | 0.4
|  | И | Координата Х1 = 11±2 мм |  | Сравнение с паспортом |  | 3 | 0.4
|  | И | Координата Х2 = 19±2 мм |  | Сравнение с паспортом |  | 3 | 0.4
|  | И | Измеренная протяженность дефекта на Х от 6 мм до 25 мм, составляет 8±1,5мм на 4±1,5мм |  | Сравнение с паспортом |  | 3 | 0.4
|  | И | На координатах Х от 6 мм до 25 мм описан округлый индикаторный след |  | Сравнение с паспортом |  | 3 | 0.4
|  | И | Дефект на координатах Х от 6 мм до 25 мм, является не допустимым |  | Сравнение с паспортом |  | 3 | 0.4
|  | И | На координатах Х от 64 мм до 80 мм обнаружен дефект |  | Сравнение с паспортом |  | 3 | 0.4
|  | И | Координата Х1 = 69±2 мм |  | Сравнение с паспортом |  | 3 | 0.4
|  | И | Координата Х2 = 75±2 мм |  | Сравнение с паспортом |  | 3 | 0.4
|  | И | Измеренная протяженность дефекта на Х от 64 мм до 80 мм, составляет 6±1мм на 6±1мм |  | Сравнение с паспортом |  | 3 | 0.4
|  | И | На координатах Х от 64 мм до 80 мм описан округлый индикаторный след |  | Сравнение с паспортом |  | 3 | 0.4
|  | И | Дефект на координатах Х от 64 мм до 80 мм, является не допустимым |  | Сравнение с паспортом |  | 3 | 0.3
|  | И | На координатах Х от 127 мм до 143 мм описан один дефект |  | Сравнение с паспортом |  | 3 | 0.4
|  | И | Координата Х1 = 133,5±2 мм |  | Сравнение с паспортом |  | 3 | 0.3
|  | И | Координата Х2 = 137±2 мм |  | Сравнение с паспортом |  | 3 | 0.3
|  | И | Измеренная протяженность дефекта на Х от 127 мм до 143 мм, составляет 3,5±1,5мм на 2±1мм |  | Сравнение с паспортом |  | 3 | 0.3
|  | И | На координатах Х от 127 мм до 143 мм описан округлый индикаторный след |  | Сравнение с паспортом |  | 3 | 0.3
|  | И | Дефект на координатах Х от 127 мм до 143 мм, является не допустимым |  | Сравнение с паспортом |  | 3 | 0.3
|  | И | На координатах Х от 153 мм до 171 мм обнаружен дефект |  | Сравнение с паспортом |  | 3 | 0.3
|  | И | Координата Х1 = 159±2 мм |  | Сравнение с паспортом |  | 3 | 0.3
|  | И | Координата Х2 = 164,5±2 мм |  | Сравнение с паспортом |  | 3 | 0.3
|  | И | Измеренная протяженность дефекта на Х от 153 мм до 171 мм, составляет 5,5±1мм на 5,5±1мм |  | Сравнение с паспортом |  | 3 | 0.3
|  | И | На координатах Х от 153 мм до 171 мм описан округлый индикаторный след |  | Сравнение с паспортом |  | 3 | 0.3
|  | И | Дефект на координатах Х от 153 мм до 171 мм, является не допустимым |  | Сравнение с паспортом |  | 3 | 0.3
|  | И | Образец №2 На координатах Х от 60 мм до 80 мм описан один дефект |  | Сравнение с паспортом |  | 3 | 0.3
|  | И | Координата Х1 = 65±2 мм |  | Сравнение с паспортом |  | 3 | 0.3
|  | И | Координата Х2 = 75±2 мм |  | Сравнение с паспортом |  | 3 | 0.3
|  | И | Измеренная протяженность составляет 10±1,5мм на 4±1,5мм |  | Сравнение с паспортом |  | 3 | 0.3
|  | И | На координатах Х от 60 мм до 80 мм описан округлый индикаторный след |  | Сравнение с паспортом |  | 3 | 0.3
|  | И | Дефект на координатах Х от 60 мм до 80 мм, является не допустимым |  | Сравнение с паспортом |  | 3 | 0.3
|  | И | На координатах Х от 6 мм до 15 мм обнаружен дефект |  | Сравнение с паспортом |  | 3 | 0.3
|  | И | Координата Х1 = 6±2 мм |  | Сравнение с паспортом |  | 3 | 0.3
|  | И | Координата Х2 = 14±2 мм |  | Сравнение с паспортом |  | 3 | 0.3
|  | И | Измеренная протяженность составляет 8±1мм на 6±1мм |  | Сравнение с паспортом |  | 3 | 0.3
|  | И | На координатах Х от 6 мм до 15 мм описан округлый индикаторный след |  | Сравнение с паспортом |  | 3 | 0.3
|  | И | Дефект на координатах Х от 6 мм до 15 мм, является не допустимым |  | Сравнение с паспортом |  | 3 | 0.3
Б3 | Проведение КК
|  | И | Измерена освещенность |  | Наблюдение в процессе контроля |  | 3 | 0.25
|  | И | Выполнено сравнение шероховатости |  | Наблюдение в процессе контроля |  | 3 | 0.25
|  | И | Измерена относительная влажность в помещении |  | Наблюдение в процессе контроля |  | 3 | 0.25
|  | И | Измерена температура в помещении |  | Наблюдение в процессе контроля |  | 3 | 0.25
|  | И | Пенетрант выдержан не менее 5 мин |  | Наблюдение в процессе контроля |  | 3 | 0.25
|  | И | Измерение индикаций произведено более чем через 20 мин |  | Наблюдение в процессе контроля |  | 3 | 0.25
|  | И | Отсутствуют подтеки проявителя |  | Наблюдение в процессе контроля |  | 3 | 0.25
|  | И | Отсутствует розовый фон |  | Наблюдение в процессе контроля |  | 3 | 0.25
Б4 | Оформление документации КК
|  | И | Указана реальная освещенность |  | Проверяется экспертами |  | 7 | 0.25
|  | И | Указаны координаты всех дефектов |  | Заполнены все графы |  | 7 | 0.25
|  | И | Выпонена дефекторамма |  | Выполнена дефектограмма |  | 7 | 0.25
|  | И | На дефектограмме есть точка начала отсчета координат, оси Х и У, все дефекты пронумерованы |  | Присутствуют все перечисленные параметры |  | 7 | 0.25
В | Магнитопорошковый контроль | [6 empty] | 18
В1 | Разработка ТК МПК
|  | И | Указана зона контроля: сварной шов, основной металл в обе стороны от шва на не менее чем 8 мм и 10 мм. |  | Данные из ТУ |  | 1 | 0.1
|  | И | Указан вид и способ намагничивания: полюсное, СПП |  | Данные из ТУ |  | 1 | 0.1
|  | И | Указаны средства контроля: магнитная суспензия, контрольный образец, белая краска/грунт. |  | Данные из ТУ |  | 1 | 0.1
|  | И | Указаны средства контроля: лупа просмотровая 2-7 кр., линейка из немагнитного материала |  | Данные из ТУ |  | 1 | 0.1
|  | И | Условия проведения контроля: указана шероховатость не более Rz≤10 мкм/Ra≤2,5 мкм. |  | Данные из ТУ |  | 1 | 0.1
|  | И | Условия проведения контроля: указана освещенность не менее 1000 Лк - комбинированная |  | Данные из ТУ |  | 1 | 0.1
|  | И | Подготовка к контролю: указана очистка поверхности от шлака, окалины, масла, жиросодержащих суспензий и др. загрязнений |  | Данные из ТУ |  | 1 | 0.1
|  | И | Подготовка к контролю: указана процедура проведения контроля на контрольном образце |  | Данные из ТУ |  | 1 | 0.1
|  | И | Подготовка к контролю: указана процедура разметки ОК |  | Данные из ТУ |  | 1 | 0.1
|  | И | Указана процедура измерения напряженности магнитного поля между полюсами, которая должна быть от 17 (±2) до 48 (±2) А/см. |  | Данные из ТУ |  | 1 | 0.1
|  | И | Требования к намагничиванию: указано намагничивание в 2-х направлениях, угол между которыми от 70 до 900 |  | Данные из ТУ |  | 1 | 0.1
|  | И | Требования к намагничиванию: указано, что ширина контролируемого участка равна половине расстояния между полюсами. |  | Данные из ТУ |  | 1 | 0.1
|  | И | Требования к намагничиванию: указано, что смежные участки должны перекрывать друг друга на ширину не менее 30 мм. |  | Данные из ТУ |  | 1 | 0.1
|  | И | Требования к намагничиванию: указана необходимость обеспечения хорошего контакта полюсов магнита с поверхностью ОК и отсутствие воздушных зазоров |  | Данные из ТУ |  | 1 | 0.1
|  | И | Требования к нанесению суспензии: указано, что суспензию наносить одновременно с намагничиванием. |  | Данные из ТУ |  | 1 | 0.2
|  | И | Указано, что осмотр проводить после прекращения намагничивания. |  | Данные из ТУ |  | 1 | 0.2
|  | И | Требования к размагничиванию: указано, что уровень остаточной намагниченности не более 5 А/см |  | Данные из ТУ |  | 1 | 0.2
|  | И | Указан размерный показатель для оценки качества – 8 мм |  | Данные из ТУ |  | 1 | 0.2
|  | И | Оценка качества: указано, что протяженные индикаторные следы и скопления не допускаются |  | Данные из ТУ |  | 1 | 0.2
|  | И | Оценка качества: указан допустимый наибольший размер включений по индикаторному следу – 1,0 мм |  | Данные из ТУ |  | 1 | 0.2
|  | И | Оценка качества: указано максимально допустимое число включений на 100 мм шва – 5 шт. |  | Данные из ТУ |  | 1 | 0.2
|  | И | Оценка качества: указано, что включения с наибольшим размером до 0,2 мм фиксации не подлежат (не учитываются) |  | Данные из ТУ |  | 1 | 0.2
В2 | Оценка результатов МПК
|  | И | Дефект 1 найден в указанных координатах |  | Сравнение с паспортом |  | 4 | 0.4
|  | И | Координата Х1 |  | Сравнение с паспортом |  | 4 | 0.4
|  | И | Координата Х2 |  | Сравнение с паспортом |  | 4 | 0.4
|  | И | Координата У1 |  | Сравнение с паспортом |  | 4 | 0.4
|  | И | Координата У2 |  | Сравнение с паспортом |  | 4 | 0.4
|  | И | Размер |  | Сравнение с паспортом |  | 4 | 0.4
|  | И | Дефект 2 найден в указанных координатах |  | Сравнение с паспортом |  | 4 | 0.4
|  | И | Координата Х1 |  | Сравнение с паспортом |  | 4 | 0.4
|  | И | Координата Х2 |  | Сравнение с паспортом |  | 4 | 0.4
|  | И | Координата У1 |  | Сравнение с паспортом |  | 4 | 0.4
|  | И | Координата У2 |  | Сравнение с паспортом |  | 4 | 0.4
|  | И | Размер |  | Сравнение с паспортом |  | 4 | 0.4
|  | И | Дефект 3 найден в указанных координатах |  | Сравнение с паспортом |  | 4 | 0.4
|  | И | Координата Х1 |  | Сравнение с паспортом |  | 4 | 0.4
|  | И | Координата Х2 |  | Сравнение с паспортом |  | 4 | 0.4
|  | И | Координата У1 |  | Сравнение с паспортом |  | 4 | 0.4
|  | И | Координата У2 |  | Сравнение с паспортом |  | 4 | 0.4
|  | И | Размер |  | Сравнение с паспортом |  | 4 | 0.4
|  | И | Дефект 4 найден в указанных координатах |  | Сравнение с паспортом |  | 4 | 0.4
|  | И | Координата Х1 |  | Сравнение с паспортом |  | 4 | 0.4
|  | И | Координата Х2 |  | Сравнение с паспортом |  | 4 | 0.4
|  | И | Координата У1 |  | Сравнение с паспортом |  | 4 | 0.4
|  | И | Координата У2 |  | Сравнение с паспортом |  | 4 | 0.4
|  | И | Размер |  | Сравнение с паспортом |  | 4 | 0.4
|  | И | Дефект 5 найден в указанных координатах |  | Сравнение с паспортом |  | 4 | 0.4
|  | И | Координата Х1 |  | Сравнение с паспортом |  | 4 | 0.4
|  | И | Координата Х2 |  | Сравнение с паспортом |  | 4 | 0.4
|  | И | Координата У1 |  | Сравнение с паспортом |  | 4 | 0.4
|  | И | Координата У2 |  | Сравнение с паспортом |  | 4 | 0.4
|  | И | Размер |  | Сравнение с паспортом |  | 4 | 0.4
В3 | Проведение МПК
|  | И | Измерена освещенность |  | Наблюдение в процессе контроля |  | 4 | 0.25
|  | И | Выполнено сравнение шероховатости |  | Наблюдение в процессе контроля |  | 4 | 0.25
|  | И | Использован магнитометр перед контролем (правильно) |  | Наблюдение в процессе контроля |  | 4 | 0.25
|  | И | Магнитная суспензия наносилась в соответствии с ТУ |  | Наблюдение в процессе контроля |  | 4 | 0.25
|  | И | Перекрытие смежных участков в соответствии с ТУ |  | Наблюдение в процессе контроля |  | 4 | 0.25
|  | И | Намагничивание производилось в соответствии с ТУ |  | Наблюдение в процессе контроля |  | 4 | 0.25
|  | И | Измерена остаточная намагниченность |  | Наблюдение в процессе контроля |  | 4 | 0.25
|  | И | Выполнено размагничивание (если требуется) |  | Наблюдение в процессе контроля |  | 4 | 0.25
В4 | Оформление документации МПК
|  | И | Указана реальная освещенность |  | Проверяется экспертами |  | 7 | 0.25
|  | И | Указаны координаты всех дефектов |  | Заполнены все графы |  | 7 | 0.25
|  | И | Выпонена дефекторамма |  | Выполнена дефектограмма |  | 7 | 0.25
|  | И | На дефектограмме есть точка начала отсчета координат, оси Х и У, все дефекты пронумерованы |  | Присутствуют все перечисленные параметры |  | 7 | 0.25
Г | Ультразвуковой контроль | [6 empty] | 22
Г1 | Разработка ТК УЗК
|  | И | Средства контроля: указаны образец V2, контактная жидкость и образцы шероховатости |  | Данные из ТУ |  | 1 | 0.1
|  | И | Средства контроля: указан ПЭП с частотой от 4 до 6 МГц, совмещенный, наклонный с углом ввода 650 |  | Данные из ТУ |  | 1 | 0.1
|  | И | Подготовка к контролю: указано, что ОК очищается от пыли, грязи, окалины, ржавчины, удаляются забоины по всей длине и ширине |  | Данные из ТУ |  | 1 | 0.1
|  | И | Указана зона зачистки: Хзач=79,24 мм |  | Данные из ТУ |  | 1 | 0.1
|  | И | Подготовка к контролю: указана шероховатость не хуже Rz=40мкм, протирка ОК ветошью и нанесение контактной смазки |  | Данные из ТУ |  | 1 | 0.2
|  | И | Подготовка к контролю: указано нанесение разметки на ОК, точки отсчета и направления координат |  | Данные из ТУ |  | 1 | 0.2
|  | И | Порядок проведения контроля: указана настройка развертки, настройка глубиномера (задержка в призме, скорость ультразвука) |  | Данные из ТУ |  | 1 | 0.2
|  | И | Порядок проведения контроля: указана проверка угла ввода, точки выхода луча, стрелы ПЭП |  | Данные из ТУ |  | 1 | 0.2
|  | И | Порядок проведения контроля: указана настройка уровней чувствительности: браковочный 7,0 мм2, контрольный ниже браковочного на 6 дБ (3,5 мм2), поисковой ниже контрольного на 6 дБ |  | Данные из ТУ |  | 1 | 0.2
|  | И | Указана схема контроля с обозначенными на ней е шва, ОШЗ, Хмин, Хмакс (пл), Хмакс (оо), толщины свариваемых деталей |  | Данные из ТУ |  | 1 | 0.2
|  | И | Сканирование и измерение характеристик несплошностей: указан порядок сканирования последовательным перемещением ПЭП от усиления шва до точки Хмакс (оо) и обратно. В процессе сканирования повороты ПЭП относительно вертикальной оси. |  | Данные из ТУ |  | 1 | 0.2
|  | И | Параметры контроля: указана ширина усиления сварного соединения е=9±2 мм |  | Данные из ТУ |  | 1 | 0.2
|  | И | Параметры контроля: указана Хмин=22 мм |  | Данные из ТУ |  | 1 | 0.2
|  | И | Параметры контроля: указана Хмакс (пл)=33,12 мм |  | Данные из ТУ |  | 1 | 0.2
|  | И | Параметры контроля: указана Хмакс (оо)=50,24 мм |  | Данные из ТУ |  | 1 | 0.2
|  | И | Параметры контроля: указана ОШЗ=5 мм |  | Данные из ТУ |  | 1 | 0.2
|  | И | Оценка качества: указан размерный показатель от 10,15 до 10,35 мм |  | Данные из ТУ |  | 1 | 0.2
|  | И | Оценка качества: указано, что протяженные несплошности не допускаются |  | Данные из ТУ |  | 1 | 0.2
|  | И | Оценка качества: указано, что допускаются не протяженные несплошности с Sэкв ≤ 7,0 мм2 (браковочный уровень) |  | Данные из ТУ |  | 1 | 0.2
|  | И | Оценка качества: указано, что фиксируются и допускаются не протяженные несплошности с Sэкв ≥ 3,5 мм2 (контрольный уровень) |  | Данные из ТУ |  | 1 | 0.2
|  | И | Оценка качества: указано что допускаются не более 5 дефектов на 100 мм шва |  | Данные из ТУ |  | 1 | 0.2
|  | И | Оценка качества: указано, что несплошность является непротяженной если ее протяженность менее 10 мм, иначе несплошность является протяженной |  | Данные из ТУ |  | 1 | 0.2
Г2 | Оценка результатов УЗК
|  | И | Дефект №1 На промежутке вдоль шва от 0 мм до 20 мм обнаружена несплошность |  | Сравнение с паспортом |  | 5 | 0.9
|  | И | Замеренная координата несплошности l1 (начало несплошности) равна 0 + 3 мм |  | Сравнение с паспортом |  | 5 | 0.7
|  | И | Замеренная координата несплошности l2 (конец несплошности) равна 10 ± 3 мм |  | Сравнение с паспортом |  | 5 | 0.7
|  | И | Протяжённость обнаруженной несплошности Δl равна 10 ± 3мм |  | Сравнение с паспортом |  | 5 | 0.7
|  | И | Глубина обнаруженной несплошности h равна 11,5 ± 1,0 мм |  | Сравнение с паспортом |  | 5 | 0.7
|  | И | Эквивалентная площадь обнаруженной несплошности равна 4,5 ± 0,5 мм2 (амплитуда эхо-импульса от несплошности равна +4 ± 0,5 дБ ) |  | Сравнение с паспортом |  | 5 | 0.7
|  | И | Координата расположения обнаруженной несплошности относительно начала отсчёта L равна 5 ± 3 мм |  | Сравнение с паспортом |  | 5 | 0.7
|  | И | Дефект №2 На промежутке вдоль шва от 55 мм до 75 мм обнаружена несплошность |  | Сравнение с паспортом |  | 5 | 0.7
|  | И | Замеренная координата несплошности l1 (начало несплошности) равна 63 ± 3 мм |  | Сравнение с паспортом |  | 5 | 0.7
|  | И | Замеренная координата несплошности l2 (конец несплошности) равна 70 ± 3 мм |  | Сравнение с паспортом |  | 5 | 0.7
|  | И | Протяжённость обнаруженной несплошности Δl равна 7 ± 3 мм |  | Сравнение с паспортом |  | 5 | 0.6
|  | И | Глубина обнаруженной несплошности h равна 15,5 ± 1,0 мм |  | Сравнение с паспортом |  | 5 | 0.6
|  | И | Эквивалентная площадь обнаруженной несплошности равна 1,6 ± 0,5 мм2 (амплитуда эхо-импульса от несплошности равна -3,0 ± 0,5 дБ ) |  | Сравнение с паспортом |  | 5 | 0.6
|  | И | Координата расположения обнаруженной несплошности относительно начала отсчёта L равна 66 ± 3 мм |  | Сравнение с паспортом |  | 5 | 0.6
|  | И | Дефект №3 Несплошность обнаружена по координатам Х=50 ±15 мм; У=145 ±15 мм |  | Сравнение с паспортом |  | 5 | 0.6
|  | И | Глубина обнаруженной несплошности равна 12,0 ±0,5 мм |  | Сравнение с паспортом |  | 5 | 0.6
|  | И | Форма несплошности округлая |  | Сравнение с паспортом |  | 5 | 0.6
|  | И | Дефект №4 Обнаружена граница несплошности по координатам Х= 60 ±5 мм; У = 50 ±5 мм |  | Сравнение с паспортом |  | 5 | 0.6
|  | И | Обнаружена граница несплошности по координатам Х= 90 ±5 мм; У = 50 ±5 мм |  | Сравнение с паспортом |  | 5 | 0.6
|  | И | Обнаружена граница несплошности по координатам Х= 60 ±5 мм; У = 60 ±5 мм |  | Сравнение с паспортом |  | 5 | 0.6
|  | И | Обнаружена граница несплошности по координатам Х= 90 ±5 мм; У = 60 ±5 мм |  | Сравнение с паспортом |  | 5 | 0.6
|  | И | Глубина обнаруженной несплошности равна 8,0 ±0,5 мм |  | Сравнение с паспортом |  | 5 | 0.6
|  | И | По координатам Х=55-95; У=45-65 обнаружена одна несплошность |  | Сравнение с паспортом |  | 5 | 0.6
Г3 | Проведение УЗК
|  | И | Выполнена настройка по СО-3 или V-2 |  | Наблюдение в процессе контроля |  | 5 | 0.5
|  | И | Выполнена настройка по НО(СОП) |  | Наблюдение в процессе контроля |  | 5 | 0.5
|  | И | Контроль проводился с двух сторон от шва |  | Наблюдение в процессе контроля |  | 5 | 0.5
|  | И | ПЭП выбран верно |  | Наблюдение в процессе контроля |  | 5 | 0.5
Г4 | Оформление документации УЗК
|  | И | Краткая запись в соответствии с ТУ |  | Проверяется экспертами |  | 7 | 0.25
|  | И | Указаны координаты всех дефектов |  | Заполнены все графы |  | 7 | 0.25
|  | И | Выпонена дефекторамма |  | Выполнена дефектограмма |  | 7 | 0.25
|  | И | На дефектограмме есть точка начала отсчета координат, оси Х и У, все дефекты пронумерованы |  | Присутствуют все перечисленные параметры |  | 7 | 0.25
Д | Радиографический контроль | [6 empty] | 21
Д1 | Разработка ТК РГК
|  | И | Указана зона контроля: сварной шов, основной металл не менее чем на 5 мм в обе стороны от шва |  | Данные из ТУ |  | 1 | 0.3
|  | И | Средства контроля: выбран эталон чувствительности для шва №1: проволочный №11 |  | Данные из ТУ |  | 1 | 0.3
|  | И | Порядок проведения контроля: указана установка маркировочных и ограничительных знаков, образца-имитатора, канавочного (если выбран) эталона чувствительности за ОШЗ, но не далее 40 мм от шва |  | Данные из ТУ |  | 1 | 0.3
|  | И | Порядок проведения контроля: указана установка рентген. пленки на минимальное расстояние от контролируемого участка, но не далее 150 мм |  | Данные из ТУ |  | 1 | 0.3
|  | И | Схема просвечивания для шва №1: «4» |  | Данные из ТУ |  | 1 | 0.2
|  | И | Размерный показатель для оценки качества для шва №1: 2,8 |  | Данные из ТУ |  | 1 | 0.2
|  | И | Радиационная толщина Sрт. для шва №1: 4,9 |  | Данные из ТУ |  | 1 | 0.2
|  | И | Требуемая чувствительность контроля К для шва №1: 0,1 |  | Данные из ТУ |  | 1 | 0.2
|  | И | Заданное напряжение для шва №1: 100 |  | Данные из ТУ |  | 1 | 0.2
|  | И | Фокусное расстояние расчетное f для шва №1: 89 (допуск ±1) |  | Данные из ТУ |  | 1 | 0.2
|  | И | Фокусное расстояние фактическое F для шва №1: 93,9 (допуск ±1) |  | Данные из ТУ |  | 1 | 0.2
|  | И | Время экспозиции (фактическое) для шва №1: от 3 до 10 |  | Данные из ТУ |  | 1 | 0.2
|  | И | Количество экспозиций для шва №1: 7 |  | Данные из ТУ |  | 1 | 0.2
|  | И | Длина контролируемого за 1 экспозицию участка для шва №1: 39,92 (допуск ±1) |  | Данные из ТУ |  | 1 | 0.2
|  | И | Схемы просвечивания: изображена полная схема просвечивания: ИИИ (рентген. аппарат), рентген. пленка, эталон чувствительности, маркировочные и ограничительные знаки |  | Данные из ТУ |  | 1 | 0.2
|  | И | Оценка качества: указано, что не допускаются трещины, недопустимые непровары, включения превышающие нормы |  | Данные из ТУ |  | 1 | 0.2
|  | И | Оценка качества: указано, что не фиксируются дефекты размером менее: 0,2 |  | Данные из ТУ |  | 1 | 0.2
|  | И | Оценка качества: для шва №1: допускаемый наибольший размер одиночного включения – 0,5 |  | Данные из ТУ |  | 1 | 0.2
|  | И | Оценка качества: допускаемый наибольший размер одиночного скопления – 0,8 |  | Данные из ТУ |  | 1 | 0.2
|  | И | Оценка качества: одиночные включения и скопления, допускаемое число вкл. и скоп. на 100 мм шва - 10 |  | Данные из ТУ |  | 1 | 0.2
|  | И | Оценка качества: одиночные крупные включения, наибольший размер – 3,0 |  | Данные из ТУ |  | 1 | 0.2
|  | И | Оценка качества: одиночные крупные включения, наибольшая ширина – 0,5 |  | Данные из ТУ |  | 1 | 0.2
|  | И | Оценка качества: одиночные крупные включения, допускаемое число на 100 мм шва - 1 |  | Данные из ТУ |  | 1 | 0.2
Д2 | Оценка результатов РГК
|  | И | Фактическая чувствительность контроля, ЕОП 0.2 (0.3) >1.5 |  | Сравнение с паспортом |  | 6 | 0.4
|  | И | Дефекты не обнаружены |  | Сравнение с паспортом |  | 6 | 0.4
|  | И | Фактическая чувствительность контроля, ЕОП 0.2 (0.3) >1.5 |  | Сравнение с паспортом |  | 6 | 0.4
|  | И | Обнаружен дефект на координате 34±2 |  | Сравнение с паспортом |  | 6 | 0.4
|  | И | Описан как скопление (шлак) С66Ш2.0 (±2.0)(±0.2) |  | Сравнение с паспортом |  | 6 | 0.4
|  | И | Фактическая чувствительность контроля, ЕОП 0.2 (0.3) >1.5 |  | Сравнение с паспортом |  | 6 | 0.5
|  | И | Обнаружен дефект на координате 180˚ |  | Сравнение с паспортом |  | 6 | 0.5
|  | И | Описан как непровар в корне Нк6 (±1.0) |  | Сравнение с паспортом |  | 6 | 0.5
|  | И | Фактическая чувствительность контроля, ЕОП 0.1 (0.2) >1.5 |  | Сравнение с паспортом |  | 6 | 0.5
|  | И | Дефекты не обнаружены |  | Сравнение с паспортом |  | 6 | 0.5
|  | И | Фактическая чувствительность контроля, ЕОП 0.2 (0.3) >1.5 |  | Сравнение с паспортом |  | 6 | 0.5
|  | И | Обнаружен дефект на координате 0˚ |  | Сравнение с паспортом |  | 6 | 0.5
|  | И | Описан как включение (вольфрам) В9х2.5 (±1.0)x(±0.5) |  | Сравнение с паспортом |  | 6 | 0.5
|  | И | Обнаружен дефект на координате 0˚ |  | Сравнение с паспортом |  | 6 | 0.5
|  | И | Описан как включение (пора) П0.8 (±0.2) |  | Сравнение с паспортом |  | 6 | 0.5
|  | И | Обнаружен дефект на координате 0˚ |  | Сравнение с паспортом |  | 6 | 0.5
|  | И | Описан как включение (пора) П1.0 (±0.2) |  | Сравнение с паспортом |  | 6 | 0.5
|  | И | Обнаружен дефект на координате 180˚ |  | Сравнение с паспортом |  | 6 | 0.5
|  | И | Описан как непровар в корне Нк14 (±1.0) |  | Сравнение с паспортом |  | 6 | 0.5
Д3 | Проведение РГК
|  | И | Разметка выполнена верно (по ТУ) |  | Наблюдение в процессе контроля |  | 6 | 1.2
|  | И | Маркировка выполнена верно (по ТУ) |  | Наблюдение в процессе контроля |  | 6 | 1.2
|  | И | Фокусное расстояние соответствует требованиям (по ТУ) |  | Наблюдение в процессе контроля |  | 6 | 1.2
|  | И | Время экспозиции соответствует требованиям ( по ТУ) |  | Наблюдение в процессе контроля |  | 6 | 1.2
|  | И | Напряжение на трубке выбрано верно (по ТУ) |  | Наблюдение в процессе контроля |  | 6 | 1.2
Д4 | Оформление документации РГК
|  | И | Краткая запись в соответствии с ТУ |  | Проверяется экспертами |  | 7 | 0.25
|  | И | Указаны размеры всех дефектов |  | Заполнены все графы |  | 7 | 0.25
|  | И | Указана плотность всех снимков |  | Выполнена дефектограмма |  | 7 | 0.25
|  | И | Указана фактическая чувствительность всех снимков |  | Присутствуют все перечисленные параметры |  | 7 | 0.25
[6 empty] | Итого |  | 100

## Перечень профессиональных задач
Перечень профессиональных задач
1 | Составление технологических карт контроля
2 | Выполнение визуального и измерительного контроля
3 | Выполнение капиллярного контроля
4 | Выполнение магнитного контроля
5 | Выполнение ультразвукового контроля
6 | Выполнение радиографического контроля
7 | Выполнение работ по НК с выдачей заключения о контроле