## Критерии оценки
| Мероприятие |  | Итоговый (Межрегиональный) этап Чемпионата по профессиональному мастерству "Профессионалы" в 2025 г г. Санкт-Петербург
| Наименование компетенции |  | Окраска автомобиля | [5 empty] | WSSS Section | Total | All | Different
[9 empty] | WSSS 1 | 6 | 6 | 0
Код | Субкритерий | Тип аспекта | Аспект | Судейский балл | Методика проверки аспекта | Требование или номинальный размер | Проф. задача | Макс. балл | WSSS 2 | 6 | 6 | 0
[9 empty] | WSSS 3 | 23 | 23 | 0
А | Стандартный ремонт детали и окраска | [6 empty] | 20 | WSSS 4 | 17 | 17 | 0
1 | Подготовка панели к ремонту | [7 empty] | WSSS 5 | 21 | 21 | 0
|  | И | Панель очищена правильно |  | Очищена с помощью очистителя (правильным методом согласно ТДС).сольвентный антисиликон 2 салфетки | Да или Нет | 2 | 0.15 | WSSS 6 | 1 | 1 | 0
|  | И | Заводская ОЕМ грунтовка полностью удалена из зоны ремонта |  | Отсутсвует OEM покрытие в точечных повреждениях | Да или Нет | 3 | 0.5 | WSSS 7 | 4 | 4 | 0
|  | И | Зона ремонта должным образом отшлифована |  | Нет направленных рисок и задиров от шлиф.машинки и грубого абразива(проверяется перед нанесением наполнителя) | Да или Нет | 3 | 0.5 | WSSS 8 | 22 | 22 | 0
|  | И | Новая панель корректно зашлифована |  | Проверяется перед нанесением грунта наполнителя. Оценивается по стандарту № показанному на детали.Не прошлифованнная зона от более 5#5 мм.Не прошлифованная наружняя часть минус 0,35; не прошлифованная внутренняя часть минус 0,15. | Да или Нет | 3 | 0.5 | Total | 100 | 100 | 0
2 | Применение шпатлевочного материала
|  | И | Панель очищена правильно |  | Очищена с помощью очистителя (солвентный обезжириватель правильным методом согласно ТДС). 2 салфетки | Да или Нет | 2 | 0.1
|  | И | Правильное применение шпатлевки |  | Отсутствуют какие-либо изменения цвета в шпатлевке при нанесении. Шпатлёвка смешана в соответствии с ТДС производителя | Да или Нет | 1 | 0.5
|  | И | Правильное применение шпатлевки |  | Отсутствуют какие-либо изменения в шпатлевке-крупные поры, кратера | Да или Нет | 3 | 0.5
|  | И | Шпатлевка нанесена правильно |  | Шпатлевка нанесена на чистый металл. Проверяется после шлифования | Да или Нет | 3 | 0.5
|  | С | Отсутствует видимость шлифования и шпатлевания повреждения |  | Проверяется после нанесения всех ЛКМ. Видимость зоны ремонта. |  | 2 | 1
|  |  |  | 0 | Вы можете увидеть нарушение или шпатлевочное пятно со всех углов
|  |  |  | 1 | Под прямым углом к центру повреждения вы не видите нарушения и шпатлевочное пятно
|  |  |  | 2 | Нарушение конфигурации или шпатлевочное пятно вы не видите под прямым углом, видите только под одним углом 45 или 135 градусов относительно центра
|  |  |  | 3 | Нарушение конфигурации или шпатлевочное пятно вы не видите ни под одним углом.
3 | Подготовка поверхности для шлиф. грунта-наполнителя
|  | И | Панель очищена правильно |  | Очищена с помощью очистителя (правильным методом согласно ТДС). солвентный обезжириватель 2 салфетки | Да или Нет | 2 | 0.1
|  | И | Панель подготовлена правильно |  | Голый металл перед нанесением грунта укрыт полностью адгезионным грунтом | Да или Нет | 3 | 0.5
|  | И | Толщина грунтовочного покрытия. |  | Экспертная оценка после высыхания грунта-наполнителя, перед шлифованием.Толщина пленки 50-70 мкм . | 40 - 49 и 71-80 половина баллов , 50 - 70 - 0,5 балл, 81 и более и менее 40 теряют все баллы | 2 | 1
4 | Применение грунта- наполнителя
|  | И | Грунт-наполнитель шлифуемый смешан для нанесения правильно? |  | Грунт смешан в соответствии с ТДС производителя | Да или Нет | 2 | 0.15
|  | И | Наружняя часть загрунтована полностью |  | Проверяется непрокрас наружней части детали. | Минус 0,25 балла за каждый непрокрас более 3мм | 5 | 0.7
|  | И | Внутренняя часть загрунтована шлифуемым грунтом-наполнителем полностью |  | Проверяется непрокрас внутренней части . | Минус 0,25 балла за каждый непрокрас более 3мм | 2 | 0.3
|  | И | Нанесение шлифуемого грунта-наполнителя |  | Проверяется отсутствие потеков и наплывов. Подтёк или наплыв от 3/3мм | Минус 0,25 внутренняя часть детали, 0,50 внешняя | 3 | 0.5
|  | И | Наполнитель корректно зашлифован |  | Проверяется отсутствие протиров и не отшлифованных( согласно стандарту№ показанному на детали) участков наполнителя размером более 3mm. | 4 и более не прошлифованных участков или отсутствии шлифования минус все баллы | 5 | 0.5
|  | И | Панель перед нанесением базы правильно очищена |  | Обезжиривание производилось в соответствии с ТДС производителя. Обезжиривание в ОСК 2 салфетки.солвентный обезжириватель | Да или Нет | 8 | 0.15
|  | И | Панель перед нанесением базы правильно подготовлена |  | Пробои ЛКМ перед нанесением базы укрыты полностью. При отсутствии шлифования наполнителя минус все баллы. | Да или Нет | 5 | 0.5
5 | Нанесение антигравийного герметика
|  | И | Антигравий нанесёт соглано макета задания |  | Линия нанесения согласно стандарт№ показанного на детали.Допускается отклонение не более 3 мм. | Да или Нет | 6 | 0.25
|  | И | Структура антигравийного покрытия |  | Соответствие стандарту№ показанному на детали . | Да или Нет | 6 | 0.25
|  | И | Нанесение антигравийного покрытия |  | Отсутствие потеков и наплывов. | Да или Нет | 6 | 0.5
6 | Нанесение базового слоя
|  | И | Приготовление базовой краски к нанесению. |  | База смешана в соответствии с ТДС производителя. | Да или Нет | 2 | 0.15
|  | И | Наружняя часть укрыта полностью |  | Отсутствие видимости подложки | Да или Нет | 2 | 0.5
|  | И | Внутренняя часть укрыта полностью |  | Отсутствие видимости подложки | Да или Нет | 8 | 0.5
|  | И | Отсутствие подтёков на базовом слое |  | Проверяется наружняя и внутренняя часть. | Да или Нет | 5 | 0.25
|  | И | Отсутствие дефектов в базовом слое |  | Оценивается после нанесения лака и сушки. Отсутствуют полосы или пятнистость в базовом слое цвета. | Легкая дымчатость минус 0,25 баллов, явные яблоки, полосы минус все баллы баллов | 4 | 1
|  | И | Соответствие цвета образцу. |  | Оценивается после нанесения лака и сушки. Стандарт № .Оценивается на расстоянии 1 м, 20 с на 1 эксперта. Лоб и угол. | Да или Нет | 4 | 1
7 | Нанесение прозрачного лака.
|  | И | Приготовление прозрачного лака. |  | Прозрачный лак смешан в соответствии с ТДС производителя. | Да или Нет | 7 | 0.15
|  | И | Применение прозрачного лака. |  | Отсутствие подтеков и наплывов. Оцениваются на расстоянии 1м. наружка и внутр оценивается отдельно. Размер дефекта более 3/3 мм.При отсутствии лакового слоя 0 баллов | Минус 0,25 балла за каждый дефект на внутрянке, минус 0.5 на наружней части | 1 | 1
|  | И | Отсутствие посторонних реакций на лаке. |  | Отсутствие дефектов (закипание). Явная реакция на лаке на площади более 5#5 мм При отсутствии лакового слоя 0 баллов | Вычитайте 0,25 балла за явную реакцию | 5 | 0.5
|  | И | Применение прозрачного лака(внутренняя часть). |  | Равномерность лакового слоя внутренняя часть. Отсутствиеие сухих зон лакирования. Размер более 10/10 мм. При отсутствии лакового слоя 0 баллов | Минус 0,25 балла за каждую область | 8 | 0.25
|  | С | Равномерность лакового слоя. Наружняя часть. |  | Проверяется после сушки. Деталь должна быть позиционирована так, как будто установлена на машине.При отсутствии лакового слоя 0 баллов |  | 1 | 2
|  |  |  | 0 | Не соответствует профессиональному стандарту
|  |  |  | 1 | Наличие лакового слоя, но отсутсвует структура лака
|  |  |  | 2 | Выполненно на профессиональном уровне но имеются незначительное изменение стрктуры лака
|  |  |  | 3 | Выполненно на профессиональном уровне
|  | И | Измерение толщины ЛКМ покрытия. (наружн часть) |  | Измерение проводится после сушки.Слой ЛКП должен измерятся в точках по заранее приготовленному Стандарту..При отсутствии лакового слоя 0 баллов | 100-120 мкм все баллы. 90--99 мкм и 121-130 половина, остальные значения-0 баллов | 1 | 1
8 | Общий вид детали
|  | С | Качество проведённого ремонта детали. |  | Оценка экспертами внешнего вида детали.Оценивается возможность установки детали на реальный автомобиль и соответствие качества проведённого ремонта требованиям клиента имеющего чёткое понимание соответствие отремонтированной поверхности заводской окраске("клиентоотдаваемость").Деталь должна быть позиционирована так, как будто установлена на машине.Проверяется после сушки. Наличие от 10 до 15 небольших пылевых вкраплений в лаковом слое не учитывается..При отсутствии лакового слоя 0 баллов |  | 8 | 1.5
|  |  |  | 0 | Деталь не может быть передана клиенту. Перекрас.Причина- наличие одного из дефектов:Явно видимое место проведентя ремонта, Базовый слой имеет дефекты явно выраженного характера видимые с 1м.Дефекты лакового слоя которые не могут быть удалены или не рентабельны для исправления полированием.
|  |  |  | 1 | Деталь может быть установлена на реальный автомобиль,но после проведения полировальных работ большого объёма.Например: удаления неравномерности структуры лакового слоя или приведения размера лаковой структуры к образцу заранее выбранному экспертами(если наличествующий слой позволяет это), удаление подтёков лака(если размер и место расположения позволяет это), удаление множественных пылевых вкраплений(если структура лакового слоя позволяет ) Базовый слой не имеет явно выраженных дефектов критически влияющих на товарный вид детали.
|  |  |  | 2 | Деталь может быть установлена на реальный автомобиль для передачи клиенту. Базовый слой не имеет видимых дефектов.Но требуется проведение полировки для удаления мелких дефектов лакового слоя.Удаление крупных пыливых вкраплений или мелких (более 15шт)., удаление небольших(15*10мм) наплывов,удаление небольших перепылов(до50*50мм) нарушающих равномерность структуры лака.
|  |  |  | 3 | Деталь отвечает требованиям самого "искушённого" клиента. Может быть установлена на автомобиль без каких либо дополнительных действий включая полировку.
9 | Охраны окружающей среды и ТБ
|  | И | Соблюдение ТБ и ОТ на всех этапах модуля |  | Корректное использование СЗ и соблюдение ТБ | Да или Нет | 1 | 0.2
|  | И | Нормы расхода используемых материалов |  | Согласно установленных норм- грунт 150гр,база 150 гр, лак 150 гр | Да или Нет | 8 | 0.35
Б | Локальный ремонт окрашенной детали | [6 empty] | 20
1 | Полировка.
|  | И | Область полировки правильно очищена |  | Поверхность очищена обезжиривающим составом солвентный обезжириватель | Да или Нет | 8 | 0.15
|  | И | Полировка дефектов лакового покрытия. |  | После полировки отсутствует видимость нанесённой риски.Проверяется с использованием тест-спрея 55535 или спирта | Да или Нет | 8 | 0.7
2 | Подготовка панели к ремонту
|  | И | Участок ремонта правильно очищен |  | Очистка производилась правильным методом в соответствии с ТДС 2 салфетки солвентный обезжириватель | Да или Нет | 2 | 0.15
3 | Подготовка поверхности для нанесения шпатлевки
|  | И | Область повреждения расшлифована должным образом |  | Зона нанесения шпатлевки очищена от старого ЛКП | Да или Нет | 3 | 0.15
|  | И | Область повреждения расшлифована должным образом |  | Нет рисок и задиров от шлиф.машинки и грубого абразива | Да или Нет | 3 | 0.25
|  | И | Область повреждения расшлифована в соответствии с стандартом |  | Стандарт№ показанный на детали | соответствие 1 зоне- 0,75 балла, 2 зоне- 0,25 выходит за 2 зону- 0 баллов | 3 | 0.75
|  | И | Участок ремонта правильно очищен |  | Очистка производилась в соответствии с ТДС 2 салфетки | Да или Нет | 2 | 0.15
4 | Применение шпатлевки
|  | И | Шпатлевка правильно смешана для нанесения |  | Отсутствуют какие-либо изменения цвета в шпатлевке при нанесении.Отсутствуют следы отвердителя. Шпатлевка смешана в соответствии с ТДС производителя | Да или Нет | 7 | 0.15
|  | И | Шпатлевка нанесена правильно. |  | Отсутствуют какие-либо изменения в шпатлевке- поры, кратера | Да или Нет | 3 | 0.25
|  | И | Шпатлевка нанесена правильно. |  | Шпатлевка нанесена на голый металл. Проверяется после шлифования | Да или Нет | 3 | 0.25
5 | Подготовка поверхности для грунта-наполн
|  | И | Участок ремонта правильно очищен |  | Очистка производилась в соответствии с ТДС 2 салфетки | Да или Нет | 2 | 0.15
|  | И | Участок под нанесение грунта заматован |  | Грунт нанесен на заматованную поверхность в соответствии с стандартом № показанном на детали(контроль экспертами при нанесении) | Да или Нет | 3 | 0.2
6 | Применение грунта-наполнителя
|  | И | Грунт правильно смешан для нанесения |  | Грунт смешан и использован в соответствии с ТДС производителя. | Да или Нет | 5 | 0.15
|  | И | Применение адгезионного грунта. |  | Перед нанесением наполнителя голый металл укрыт адгезионным грунтом | Да или Нет | 3 | 0.35
|  | И | Грунт нанесен в границах указанной зоны |  | Стандарт № показанный на детали | соответствие 1 зоне- 0,75 балла, 2 зоне- 0,50 выходит за 2 зону- 0 баллов | 3 | 0.75
|  | И | Грунт-наполнитель зашлифован правильно |  | Проверяется перед нанесением базы, после обезжиривания.Проверяется гладкость структуры(на поверхности грунта отсутствует шагрень) и отсутствие не отшлифованных, согласно стандарту№ показанному на детали, участков наполнителя размером более 3mm. В случае нанесения грунта "в розлив" и отсутствие на поверхности после нанесения "шагрени", не прошлифованные участки будут иметь отличие по цветовому оттенку. При оценке может использоваться лампа колориста.При отсутствии шлифования минус все баллы. | Да или Нет | 2 | 0.5
|  | И | Нанесение грунта-наполнителя |  | Проверяется толщина нанесенного наполнителя перед шлифованием. Проверяется в 3 точках(голый металл) на границе шпатлёвочного пятна.Проверяется по шаблону приготовленному экспертами перед нанесением наполнителя.Толщина должна соответсвовать ТДС производителя материала.50-70 | Да или Нет | 2 | 0.5
|  | И | Грунт-наполнитель зашлифован правильно |  | Отсутствие пробоев ЛКМ в зоне проведения "Локального ремонта" ограниченной индикаторной лентой..При отсутствии шлифования минус все баллы. | Минус 0,25 за каждый дефект. При отсутствии шлифования минус все баллы | 3 | 0.5
|  | И | Применение грунта-наполнителя перед нанесением базового слоя |  | Пробои ЛКМ в зоне ограниченной индикаторной лентой перед нанесением базы укрыты полностью. При отсутствии шлифования наполнителя минус все баллы. | Да или Нет | 5 | 0.5
7 | Подготовка поверхности всей детали для нанесения финишного покрытия.
|  | И | Вся поверхность детали корректно зашлифованна. |  | Оценивается после обезжиривания по стандарту № показанному на детали.Не прошлифованнная зона от более 5#5 мм.В зависимости от выбранного конкурсантом способа нанесения может включать внутреннюю часть детали.При отсутствии шлифования минус все баллы. | Да или Нет | 3 | 0.5
|  | И | Вся поверхность детали корректно зашлифованна. |  | Оценивается после обезжиривания. Отсутствуют пробои лакового слоя, за зоной проведения локального ремонта повреждения.В зависимости от выбранного конкурсантом способа нанесения может включать внутреннюю часть детали.При отсутствии шлифования или явной имитации шлифования(множественные не прошлифованные участки) минус все баллы.. | Да или Нет | 3 | 0.75
8 | Нанесение базового слоя
|  | И | Панель правильно очищена перед нанесением базы. |  | Обезжиривание производилось в соответствии с ТДС производителя.Обезжиривание в ОСК 2 салфетками | Да или Нет | 2 | 0.15
|  | И | База правильно приготовлена к нанесению |  | База смешана в соответствии с ТДС производителя. | Да или Нет | 7 | 0.15
|  | И | База нанесена в границах отведённой зоны локального ремонта |  | Базовый слой нанесён в границах отведённой зоны ремонта контроль осуществляется по индикаторной ленте. Нанесение базового слоя на пробои лкп за зоной ремонта также минус все баллы | Да или Нет | 8 | 0.8
|  | И | Все повреждения укрыты базой |  | Все повреждения в границах отведённой зоны ремонта укрыты базой | Да или Нет | 8 | 0.4
|  | С | Видимость перехода по базовому слою. |  | Проверяется после нанесения всех ЛКМ и сушки. Деталь должна быть позиционирована так, как будто установлена на машине..При отсутствии лакового слоя 0 баллов |  | 5 | 2
|  |  |  | 0 | Вы можете увидеть зону перехода со всех углов
|  |  |  | 1 | Вы можете увидеть зону перехода под прямым углом
|  |  |  | 2 | Зона перехода не видна под прямым углом, но вы все еще можете увидеть её под одним из углов 45 или 135 градусов.
|  |  |  | 3 | Вы не можете увидеть зону перехода вообще
9 | Нанесение прозрачного лака
|  | И | Лак правильно смешан для нанесения |  | Лак смешан в соответствии с ТДС производителя. | Да или Нет | 7 | 0.15
|  | И | Применение прозрачного лака. |  | Отсутствие подтеков и наплывов. Оцениваются на расстоянии 1м. . Размер дефекта более 3/3 мм.В зависимости от выбранного конкурсантом способа нанесения может включать внутреннюю часть детали.При отсутствии лакового слоя 0 баллов | Минус 0,50 б. за каждый дефект | 5 | 1
|  | И | Отсутствие посторонних реакций на лаке. |  | Отсутствие дефектов закипание(явная реакция на лаке на площади более 5#5 мм),кратера и т.д..В зависимости от выбранного конкурсантом способа нанесения может включать внутреннюю часть детали. При отсутствии лакового слоя 0 баллов | Да или Нет | 5 | 0.5
|  | И | Применение прозрачного лака. |  | Отсутствиеие сухих зон лакирования на всей поверхности детали,(включая внутреннюю в случае нанесения с внутренней частью). Размер более 10/10 мм. При отсутствии лакового слоя 0 баллов | Да или Нет | 5 | 0.5
|  | С | Равномерность нанесения прозрачного лака. Наружняя часть. |  | Проверяется однородность структуры(шагрени) на всей поверхности детали.Измеряется экспертом с расстояния 1метра 30 сек на эксперта Позиционирование детали(вертикально, горизонтально) по требованию оценивающего эксперта..При отсутствии лакового слоя 0 баллов |  | 8 | 1
|  |  |  | 0 | Не соответствует профессиональному стандарту
|  |  |  | 1 | Наличие лакового слоя, но отсутсвует структура лака
|  |  |  | 2 | Выполненно на профессиональном уровне но имеются незначительное изменение стрктуры лака
|  |  |  | 3 | Выполненно на профессиональном уровне
|  | И | Соответствие структуры(шагрени) лакового слоя стандарту. |  | Проверяется форма структуры(шагрени) по стандарту для текстуры лакового слоя после сушки по наружней части. По шаблону представленному заранее, в 5 точках. .При отсутствии лакового слоя 0 баллов | Соответствие стандартам 1 группы- мах оценка, стандарт 2 группы - 0,60 балла, стандарт 3 группы - 0,4 балла, нет стандарта - 0,0 баллов | 8 | 0.8
10 | Общий вид детали
|  | С | Видимость зоны ремонта |  | Деталь должна быть позиционирована так, как будто установлена на машине.Проверяется после сушки. Проверяется видимость ремонта вмятины .При отсутствии лакового слоя 0 баллов |  | 5 | 2
|  |  |  | 0 | Зона ремонта видна со всех углов
|  |  |  | 1 | Вы можете увидеть зону ремона под прямым углом
|  |  |  | 2 | Зона ремонта не видна под прямым углом, но вы все еще можете увидеть её под одним из углов 45 или 135 градусов.
|  |  |  | 3 | Вы не можете увидеть зону ремонта вообще
|  | С | Качество проведённого ремонта детали. |  | Оценка экспертами внешнего вида детали.Оценивается возможность установки детали на реальный автомобиль и соответствие качества проведённого ремонта требованиям клиента имеющего чёткое понимание соответствие отремонтированной поверхности заводской окраске("клиентоотдаваемость").Деталь должна быть позиционирована так, как будто установлена на машине.Проверяется после сушки. Наличие от 10 до 15 небольших пылевых вкраплений в лаковом слое не учитывается..При отсутствии лакового слоя 0 баллов |  | 5 | 2
|  |  |  | 0 | Деталь не может быть передана клиенту. Перекрас.Причина- наличие одного из дефектов:Явно видимое место проведентя ремонта, Базовый слой имеет дефекты явно выраженного характера видимые с 1м..Дефекты лакового слоя которые не могут быть удалены или не рентабельны для исправления полированием.
|  |  |  | 1 | Деталь может быть установлена на реальный автомобиль,но после проведения полировальных работ большого объёма.Например: удаления неравномерности структуры лакового слоя или приведения размера лаковой структуры к образцу заранее выбранному экспертами(если наличествующий слой позволяет это), удаление подтёков лака(если размер и место расположения позволяет это), удаление множественных пылевых вкраплений(если структура лакового слоя позволяет ) Базовый слой не имеет явно выраженных дефектов критически влияющих на товарный вид детали.
|  |  |  | 2 | Деталь может быть установлена на реальный автомобиль для передачи клиенту. Базовый слой не имеет видимых дефектов.Но требуется проведение полировки для удаления мелких дефектов лакового слоя.Удаление крупных пыливых вкраплений или мелких (более 15шт)., удаление небольших(15*10мм) наплывов,удаление небольших перепылов(до50*50мм) нарушающих равномерность структуры лака.
|  |  |  | 3 | Деталь отвечает требованиям самого "искушённого" клиента. Может быть установлена на автомобиль без каких либо дополнительных действий включая полировку.
11 | Охраны окружающей среды и ОТ
|  | И | Соблюдение ТБ и ОТ |  | Корректное использование СЗ и соблюдение ТБ | Да или Нет | 1 | 0.2
|  | И | Работа предоставленая к оценки. |  | Деталь предоставленая к оценки без маскирующего материала. Инструмент лежит в местах для хранения. | Да или Нет | 1 | 0.2
|  | И | Нормы расхода используемых материалов |  | Эксперты должны измерить вес используемого материала (хранится в коробке). | лак не более 120-гр | 8 | 0.35
В | Ремонт и окраска пластиковой детали | [6 empty] | 25
1 | Подготовка панели к ремонту
|  | И | Участок ремонта правильно очищен |  | Очистка производилась правильным методом в соответствии с ТДС. | Да или Нет | 2 | 0.15
|  | И | Качество проведённого ремонта разрыва |  | Проверяется после нанесения и сушки всех ЛКМ.Стандарт № показанный на детали.Прилогаемое усилие разрыва 30 кг. | Да или Нет | 5 | 2
2 | Подготовка поверхности для нанесения шпатлевки
|  | И | Перед шпатлевкой деталь правильно очищена |  | Очистка производилась правильным методом в соответствии с ТДС 2 салфетки | Да или Нет | 2 | 0.15
|  | И | Участок нанесения шпатлёвки корректно зашлифован |  | Отсутствуют риски и задиры от шлиф.машинки и грубого абразива проверяется перед нанесением шпатлёвки | Да или Нет | 3 | 1
|  | И | Корректное шлифование новая панели |  | Проверяется перед нанесением грунта . Оценивается по стандарту № показанному на детали.Не прошлифованнная- зона от более 5#5 мм. | Да или Нет | 3 | 1.5
3 | Применение шпатлевки
|  | И | Правильное применение шпатлевки? |  | Отсутствие какие-либо изменения цвета в шпатлевке при нанесении. Шпатлёвка смешана в соответствии с ТДС производителя | Да или Нет | 1 | 0.2
|  | И | Правильное применение шпатлевки? |  | Отсутствие какие-либо изменения в шпатлевке-крупные поры, кратера | Да или Нет | 5 | 0.2
|  | С | Отсутствует видимость шлифования и шпатлевания повреждения |  | Проверяется после нанесения и сушки всех ЛКМ. Деталь должна быть позиционирована так, как будто установлена на машине. Видимость зоны ремонта. |  | 5 | 2
|  |  |  | 0 | Вы можете увидеть нарушение или шпатлевочное пятно со всех углов
|  |  |  | 1 | Под прямым углом к центру повреждения вы не видите нарушения и шпатлевочное пятно
|  |  |  | 2 | Нарушение конфигурации или шпатлевочное пятно вы не видите под прямым углом, видите только под одним углом 45 или 135 градусов относительно центра
|  |  |  | 3 | Нарушение конфигурации или шпатлевочное пятно вы не видите ни под одним углом.
4 | Применение грунта- наполнителя
|  | И | Панель перед нанесением адегизионного грунта правильно очищена |  | Обезжиривание производилось в соответствии с ТДС производителя. Обезжиривание непосредственно на месте проведения операции по нанесению грунта 2 салфетки. | Да или Нет | 2 | 0.15
|  | И | Нанесение адгезионного грунта по пластику |  | Отсутствие потеков и наплывов. Подтёк или наплыв от 3/3мм.При отсутствии нанесения адезигеонного грунта минус все баллы | Минус 0,25 за каждый дефект | 3 | 1
|  | И | Грунт смешан для нанесения правильно? |  | Грунт смешан в соответствии с ТДС производителя | Да или Нет | 2 | 0.1
|  | И | Деталь полностью загрунтована. |  | Непрокрас наружней части детали. | Минус 0,25 балла за каждый непрокрас более 3мм | 5 | 1
|  | И | Нанесение наполнителя |  | Отсутствие потеков и наплывов. Подтёк или наплыв от 3/3мм минус 0,5 балла | Минус 0,25 за каждый дефект | 5 | 1
|  | И | Наполнитель корректно зашлифован |  | Отсутствие не прошлифованных участков наполнителя более 5mm минус 0,25 балла. | Минус 0,25 балла за каждый участок более 5мм.При отсутствии шлифования наполнителя минус все баллы | 3 | 1
|  | И | Панель перед нанесением базы правильно очищена |  | Обезжиривание производилось в соответствии с ТДС производителя. Обезжиривание в ОСК 2 салфетки. | Да или Нет | 2 | 0.15
|  | И | Панель правильно подготовлена перед нанесением базы |  | Перед нанесением базы укрыты протиры (адгезионный+наполнитель).При отсутствии шлифования наполнителя минус все баллы | Да или Нет | 3 | 1
5 | Нанесение базового слоя
|  | И | Приготовление базовой краски к нанесению. |  | База смешана в соответствии с ТДС производителя | Да или Нет | 2 | 0.1
|  | И | базовый цвет полностью укрыт |  | Отсутствие видимости подложки | Да или Нет | 8 | 0.5
|  | И | Дефекты базового покрытия |  | Отсутствуют полосы или пятнистость в базовом слое цвета . В случае видимости подложки на более чем 20% поверхности считать дефект пятнистостью(минус все баллы) | Да или Нет | 5 | 0.7
|  | И | Дефекты базового покрытия |  | Отсутствие подтёков и наплывов | Да или Нет | 5 | 0.5
|  | И | Соответсвие размерам линии цвет-структурное покрытие |  | Явное несоответствие обозначенной экспертами линии | Да или Нет | 4 | 1
|  | И | Четкость линии цвет-структурное покрытие |  | Отсутствуют отслоения и перепыл между цветами. Дефектом считать нарушение размером более 3 мм. | минус 0,25 балла за каждый дефект | 5 | 1
|  | И | Дефекты базового покрытия |  | Отсутствие следов от маскирования и разметки | Да или Нет | 5 | 1
6 | Нанесение структурного покрытия
|  | И | Равномерность нанесения |  | Равномерность покрытия на всей поверхности укрытой структурным покрытием | Да или Нет | 8 | 1
|  | И | Соответствие фактуры покрытия образцу |  | Соответствие образцу представленному экспертами | Да или Нет | 8 | 1
|  | И | Вся обозначенная поверхность укрыта структурным покрытием |  | Укрыта вся область обозначенная на образце представленном экспертами | Да или Нет | 8 | 0.5
7 | Нанесение прозрачного лака.
|  | И | Приготовление прозрачного лака. |  | Лак смешан в соответствии с ТДС производителя | Да или Нет | 7 | 0.1
|  | И | Применение прозрачного лака. |  | Отсутствуют подтеки и наплывы. Оцениваются на расстоянии 1 м.30 с на эксперта. Дефектом считать нарушение размером более 3 мм | Минус 0,25 балла за каждый дефект | 8 | 1
|  | И | Посторонние реакции на лаке. |  | Дефекты (закипание). Явная реакция на лаке более 5/5 мм. | Минус 0,25 балла за каждый дефект | 5 | 0.5
|  | И | Применение прозрачного лака. |  | Наличие сухих зон лакирования более 10/10 мм на всей наружней части детали. | Минус 0,5 балла за каждую область | 8 | 1
|  | С | Равномерность лакового слоя. |  | Проверяется после нанесения и сушки всех ЛКМ. Деталь должна быть позиционирована так, как будто установлена на машине. Структура лака. |  | 8 | 2
|  |  |  | 0 | Не соответствует профессиональному стандарту
|  |  |  | 1 | Наличие лакового слоя, но отсутсвует структура лака
|  |  |  | 2 | Выполненно на профессиональном уровне но имеются незначительное изменение стрктуры лака
|  |  |  | 3 | Выполненно на профессиональном уровне
8 | Охраны окружающей среды и ТБ | И
|  | И | Соблюдение ТБ и ОТ на всех этапах модуля |  | Корректное использование СЗ и соблюдение ТБ | Да или Нет | 1 | 0.2
|  | И | Нормы расхода используемых материалов |  | Согласно установленных норм- -база 150мл, лак 150 мл | Да или Нет | 8 | 0.3
Д | Окраска новой детали методом «мокрый по мокрому» с 2х сторон, с стандартным ремонтом. | [6 empty] | 35
1 | Подготовка панели к ремонту
|  | И | Панель правильно очищена |  | Перед шлифованием очищена с помощью очистителя силикона и смол правильным методом (2 салфетки наружка+ 2салфетки внутрянка), Обезжиривание 2 салфетками, Минус все баллы. | Да или Нет | 2 | 0.15
2 | Нанесение шовного гериетика
|  | И | Поверхность для нанесения герметика подготовлена правильно? |  | Поверхнсть зоны завальцовки заматована полностью | Да или Нет | 7 | 0.5
|  | И | Поверхность для нанесения герметика подготовлена правильно? |  | Голый металл перед нанесением герметика укрыт полностью грунтом. | Да или Нет | 7 | 0.5
|  | И | Правильное нанесение герметика |  | Линия нанесена правильно, герметик полностью закрывает заводскую завальцовку каждая не закрытая область более 3мм минус 0.5 БАЛЛА | Да или Нет | 4 | 2
|  | И | Правильное нанесение герметика |  | линия герметика на отрезках нанесения имеет равномернуя фактуру. За каждый неравномерный отрезок минус 0,5 балла | Да или Нет | 4 | 2
|  | И | Правильное нанесение герметика |  | Чёткость прилигания герметика к поверхности детали на отрезках нанесения. За каждый отрезок с не чётким прилеганием герметика более 3мм на отрезке нанесенияминус 0,5 балла. | Да или Нет | 4 | 2
3 | Подготовка поверхности для нанесения наполнителя
|  | И | Внутренняя часть првильно заматованна |  | Область обозначенная экспертами заматована согласно стандарту показанному на детали. | За каждую не заматованную область более 3 мм минус 0,1 балл | 3 | 0.5
|  | И | Наружняя часть детали првильно заматованна |  | Наружняя часть заматована согласно стандарта показанного на детали | За каждую не заматованную область более 3 мм минус 0,25 балл | 3 | 2
4 | Применение грунта-наполнителя
|  | И | Голый металл перед нанесением наполнителя укрыт антикорр. грунтом |  | Проверяется наруж. и внутр. часть | Да или Нет | 3 | 0.8
|  | И | Грунт смешан для нанесения правильно? |  | Грунт смешан в соответствии с ТДС производителя | Да или Нет | 7 | 0.15
|  | И | Корретное применение наполнителя мокрый по мокрому |  | Наполнителем мокрый по мокрому покрыты все области внутри и снаружи Это должно включать все края, но это не относится к областям под ребрами каркаса капота. Позиционирование детали(вертикально, горизонтально) по требованию оценивающего эксперта. | Вычитается 0,15 за каждую область размером более 5#5мм, где нет покрытия. | 3 | 0.5
|  | И | Корретное применение наполнителя мокрый по мокрому(наружняя часть) |  | Отсутствие подтёков и наплывов наполнителя на наружней части детали размером более 5*5мм. включая все края капота. Позиционирование детали(вертикально, горизонтально) по требованию оценивающего эксперта. | Вычитается 0,25 за каждый дефект размером более 5#5мм. | 3 | 0.75
|  | И | Корретное применение наполнителя мокрый по мокрому(внутренняя часть) |  | Отсутствие подтёков и наплывов наполнителя на внутренней части детали размером более 5*5мм. Это должно включать все края, но это не относится к областям под ребрами каркаса капота. Позиционирование детали(вертикально, горизонтально) по требованию оценивающего эксперта. | Вычитается 0,25 за каждую область размером более 5#5мм, где нет покрытия. | 3 | 0.75
|  | И | Равномерность слоя наполнителя.(Наружняя часть) |  | Оценка проводится не менее чем через 10 минут после нанесения. . Позиционирование детали(вертикально, горизонтально) по требованию оценивающего эксперта. | Да или Нет | 3 | 2
|  | И | Равномерность слоя наполнителя.(Внутренняя часть) |  | Оценка проводится не менее чем через 10 минут после нанесения. . Соответствие определяется по отсутствию сухих зон размером более 10*10мм или явному не соответствию по стуктуре слоя наполнителя на всей поверхности детали. Позиционирование детали(вертикально, горизонтально) по требованию оценивающего эксперта. | Да или Нет | 3 | 2
5 | Нанесение базового слоя
|  | И | Покрытие поверхности базовым слоем. |  | Проверяется наружняя и внутренняя часть на отсутствие областей не закрытых базой. Это должно включать все края, но это не относится к областям под ребрами / каркасом . Позиционирование детали(вертикально, горизонтально) по требованию оценивающего эксперта. | Вычтите 0,5 балла за каждую область более 5*5 мм не укрытую базой | 8 | 2
|  | И | Оценка цвета |  | Проверяется соотетствие нанесенного цвета образцу нанесённому участником на тест-пластину .Оценивается после сушки по наружней части(. Лоб и угол. Позиционирование детали(вертикально, горизонтально) по требованию оценивающего эксперта. | Да или Нет | 7 | 2
|  | С | Отсутствие дефектов в базовом слое наружняя часть( полосы, пятнистость) |  | Измеряется экспертами с расстояния 1метра 30 сек на эксперта, после сушки. Лоб, угол. Позиционирование детали(вертикально, горизонтально) по требованию оценивающего эксперта. |  | 4 | 2
|  |  |  | 0 | Вы можете увидеть дефекты со всех углов.
|  |  |  | 1 | Вы можете увидеть дефекты под прямым углом к центру.
|  |  |  | 2 | Вы можете увидеть дефекты только под одним углом 45 или 135 градусов относительно центра.
|  |  |  | 3 | Вы не видите дефекты ни под одним углом.
6 | Нанесение прозрачного лака.
|  | И | Лак правильно смешан для нанесения |  | Лак смешан в соответствии с ТДС производителя. . | Да или Нет | 7 | 0.15
|  | И | Применение прозрачного лака на внутренней части детали |  | Внутренний слой. Прозрачный лак не должен иметь сухих участков более 10\10мм или явного отличия по структуре слоя на внутренней повесхности детали.Это должно включать все края, но это не относится к областям под ребрами / каркасом капота. Проверяется после сушки. Позиционирование детали(вертикально, горизонтально) по требованию оценивающего эксперта. | Да или Нет | 8 | 1.5
|  | И | Применение прозрачного лака - экстерьер (наружн.) |  | Проверяется отсутствие подтеков и наплывов включая все края капота.. За дефект размером более 3*3 мм минс баллы. Проверяется после сушки. | Минус 0,25 балла за каждый дефект. | 8 | 1.5
|  | И | Посторонние реакции на лаке.- экстерьер (наружн.) |  | Проверяется отсутствие дефектов (рыбий глаз , закипание и т.д). Проверяется после сушки. | Минус 1 балл за каждую явную реакцию на лаке более 5/5 мм | 4 | 2
|  | С | Равномерность нанесения прозрачного лака. Наружняя часть. |  | Проверяется однородность структуры(шагрени) на всей поверхности детали.Измеряется экспертом с расстояния 1метра 30 сек на эксперта Позиционирование детали(вертикально, горизонтально) по требованию оценивающего эксперта. |  | 8 | 2
|  |  |  | 0 | Не соответствует профессиональному стандарту
|  |  |  | 1 | Наличие лакового слоя, но отсутсвует структура лака
|  |  |  | 2 | Выполненно на профессиональном уровне но имеются незначительное изменение стрктуры лака
|  |  |  | 3 | Выполненно на профессиональном уровне
7 | Устранение дефектов
|  | И | Измерение толщины ЛКМ покрытия. (наружн часть) |  | Измерение проводится после сушки.Слой ЛКП должен измерятся в точках по заранее приготовленному Стандарту. | 80-120? мкм все баллы. 70--79? мкм и 121-130? половина, более остальные значения-0 баллов | 4 | 2
8 | Общий вид детали
|  | С | Качество проведённого ремонта детали. |  | Оценка экспертами внешнего вида детали.Оценивается возможность установки детали на реальный автомобиль и соответствие качества проведённого ремонта требованиям клиента имеющего чёткое понимание соответствие отремонтированной поверхности заводской окраске("клиентоотдаваемость").Деталь должна быть позиционирована так, как будто установлена на машине.Проверяется после сушки. Наличие от 10 до 15 небольших пылевых вкраплений в лаковом слое не учитывается..При отсутствии лакового слоя 0 баллов |  | 4 | 2
|  |  |  | 0 | Деталь не может быть передана клиенту. Перекрас.Причина- наличие одного из дефектов:Явно видимое место проведентя ремонта, Базовый слой имеет дефекты явно выраженного характера видимые с 1м.Дефекты лакового слоя которые не могут быть удалены или не рентабельны для исправления полированием.
|  |  |  | 1 | Деталь может быть установлена на реальный автомобиль,но после проведения полировальных работ большого объёма.Например: удаления неравномерности структуры лакового слоя или приведения размера лаковой структуры к образцу заранее выбранному экспертами(если наличествующий слой позволяет это), удаление подтёков лака(если размер и место расположения позволяет это), удаление множественных пылевых вкраплений(если структура лакового слоя позволяет ) Базовый слой не имеет явно выраженных дефектов критически влияющих на товарный вид детали..Зона ремонта видна,но не ярко выражено
|  |  |  | 2 | Деталь может быть установлена на реальный автомобиль для передачи клиенту. Базовый слой не имеет видимых дефектов.Но требуется проведение полировки для удаления мелких дефектов лакового слоя.Удаление крупных пыливых вкраплений или мелких (более 15шт)., удаление небольших(15*10мм) наплывов,удаление небольших перепылов(до50*50мм) нарушающих равномерность структуры лака.
|  |  |  | 3 | Деталь отвечает требованиям самого "искушённого" клиента. Может быть установлена на автомобиль без каких либо дополнительных действий включая полировку.
9 | Охраны окружающей среды и ТБ
|  | И | Соблюдение ТБ и ОТ на всех этапах модуля |  | Корректное использование СЗ и соблюдение ТБ | Да или Нет | 1 | 0.5
|  | И | Количество использованых материалов |  | Эксперты учитывают вес приготовленных жидких материалов. | --500?-мл базовой краски и меньше, лак 500? мл и меньше грунт 400? все баллы сохраняются, все другие значения 0 баллов . | 8 | 0.75
[5 empty] | Итого |  |  | 100

## Перечень профессиональных задач
Перечень профессиональных задач
1 | Очистка оборудования, инструмента и оснастки.
2 | Мойка окрашиваемых поверхностей.
3 | Подготовка поверхностей и нанесение первичного грунта.
4 | Маскировка, демаскировка ремонтируемой поверхности.
5 | Подкраска дефектной поверхности специальным составом.
6 | Нанесение герметиков, пластизолей, мастик.
7 | Подготовка рабочих растворов и лакокрасочных материалов, контроль их технологических параметров.
8 | Окрашивание поверхностей, требующих высококачественной отделки.