## Критерии оценки
| Мероприятие |  | Итоговый (Межрегиональный) этап Чемпионата по профессиональному мастерству "Профессионалы" в 2025 г
| Наименование компетенции |  | Окраска автомобиля (Юниоры)
Код | Субкритерий | Тип аспекта | Аспект | Судейский балл | Методика проверки аспекта | Требование или номинальный размер | Проф. задача | Макс. балл
А | Стандартный ремонт детали и окраска | [6 empty] | 30
1 | Подготовка панели к ремонту
|  | И | Панель очищена правильно |  | Очищена с помощью очистителя (правильным методом согласно ТДС).сольвентный антисиликон 2 салфетки | Да или Нет | 2 | 0.25
|  | И | Заводская ОЕМ грунтовка полностью удалена из зоны ремонта |  | Отсутсвует OEM покрытие в точечных повреждениях | Да или Нет | 8 | 0.5
|  | И | Зона ремонта должным образом отшлифована |  | Нет направленных рисок и задиров от шлиф.машинки и грубого абразива(проверяется перед нанесением наполнителя) | Да или Нет | 3 | 0.5
|  | И | Новая панель корректно зашлифована НАРУЖНЯЯ ЧАСТЬ |  | Проверяется перед нанесением грунта наполнителя. Оценивается по стандарту № показанному на детали.Не прошлифованнная зона размером от более 5#5 мм. | Да или Нет | 3 | 1
|  | И | Новая панель корректно зашлифована ВНУТРЕННЯЯ ЧАСТЬ |  | Проверяется перед нанесением грунта наполнителя. Оценивается по стандарту № показанному на детали.Не прошлифованнная зона размером от более 5#5 мм. Наличие более 3 участков минус все баллы. | Да или Нет | 3 | 0.5
2 | Применение шпатлевочного материала
|  | И | Панель очищена правильно |  | Очищена с помощью очистителя (солвентный обезжириватель правильным методом согласно ТДС). 2 салфетки | Да или Нет | 2 | 0.25
|  | И | Правильное применение шпатлевки |  | Отсутствуют какие-либо изменения цвета в шпатлевке при нанесении | Да или Нет | 1 | 0.2
|  | И | Правильное применение шпатлевки |  | Отсутствуют какие-либо изменения в шпатлевке-крупные поры, кратера | Да или Нет | 3 | 0.5
|  | И | Шпатлевка нанесена правильно |  | Шпатлевка нанесена на чистый металл. Проверяется после шлифования | Да или Нет | 5 | 0.5
|  | С | Отсутствует видимость шлифования и шпатлевания повреждения |  | Проверяется после нанесения всех ЛКМ. Видимость зоны ремонта. |  | 4 | 2
|  |  |  | 0 | Вы можете увидеть нарушение или шпатлевочное пятно со всех углов
|  |  |  | 1 | Под прямым углом к центру повреждения вы не видите нарушения и шпатлевочное пятно, но видите его с обоих углов 45 и 135 градусов относительно центра
|  |  |  | 2 | Нарушение конфигурации или шпатлевочное пятно вы не видите под прямым углом, видите только под одним из углов 45 или 135 градусов относительно центра
|  |  |  | 3 | Нарушение конфигурации или шпатлевочное пятно вы не видите ни под одним углом.
3 | Подготовка поверхности для шлиф. грунта-наполнителя
|  | И | Панель очищена правильно |  | Очищена с помощью очистителя (правильным методом согласно ТДС). солвентный обезжириватель 2 салфетки | Да или Нет | 6 | 0.25
|  | И | Панель подготовлена правильно |  | На голый металл перед нанесением грунта нанесён антикоррозионный грунт. | Да или Нет | 3 | 0.5
|  | И | Толщина грунтовочного покрытия. |  | Экспертная оценка после высыхания грунта-наполнителя, перед шлифованием.Толщина пленки 50-70 мкм . | 40 - 49 и 71-80 половина баллов , 50 - 70 - 1 балл, 81 и более и менее 40 теряют все баллы | 5 | 1
4 | Применение грунта- наполнителя
|  | И | Наружняя часть загрунтована полностью |  | Отсутствует непрокрас наружней части детали. | Минус 0,25 балла за каждый непрокрас более 3мм | 3 | 0.75
|  | И | Внутренняя часть загрунтована шлифуемым грунтом-наполнителем полностью |  | Отсутствует непрокрас внутренней части . | Минус 0,25 балла за каждый непрокрас более 3мм | 3 | 0.75
|  | И | Нанесение шлифуемого грунта-наполнителя НАРУЖНЯЯ ЧАСТЬ |  | Отсутствуют потеки и наплывы. Подтёк или наплыв от 3/3мм | Да или Нет | 3 | 0.75
|  | И | Нанесение шлифуемого грунта-наполнителя ВНУТРЕННЯЯ ЧАСТЬ |  | Отсутствуют потеки и наплывы. Подтёк или наплыв от 3/3мм | Да или Нет | 3 | 0.5
|  | И | Наполнитель корректно зашлифован НАРУЖНЯЯ ЧАСТЬ |  | Проверяется отсутствие протиров и не отшлифованных( согласно стандарту№ показанному на детали) участков наполнителя размером более 3mm. | 2 и более не прошлифованных участков или отсутствии шлифования минус все баллы | 3 | 0.75
|  | И | Наполнитель корректно зашлифован ВНУТРЕННЯЯ ЧАСТЬ |  | Проверяется отсутствие протиров и не отшлифованных( согласно стандарту№ показанному на детали) участков наполнителя размером более 3mm. | 4 и более не прошлифованных участков или отсутствии шлифования минус все баллы | 3 | 0.5
|  | И | Панель перед нанесением базы правильно очищена |  | Обезжиривание производилось в соответствии с ТДС производителя. Обезжиривание в ОСК 2 салфетки.солвентный обезжириватель | Да или Нет | 2 | 0.25
|  | И | Панель перед нанесением базы правильно подготовлена |  | Пробои ЛКМ перед нанесением базы укрыты грунтом . При отсутствии шлифования наполнителя минус все баллы. | Да или Нет | 3 | 0.75
6 | Нанесение базового слоя
|  | И | Наружняя часть укрыта полностью |  | Отсутствует видимость подложки | Да или Нет | 5 | 1
|  | И | Внутренняя часть укрыта полностью |  | Отсутствует видимость подложки | Да или Нет | 8 | 0.75
|  | И | Отсутствие подтёков на базовом слое НАРУЖНЯЯ ЧАСТЬ |  | Проверяется отсутствие подтёков . | Да или Нет | 5 | 0.5
|  | И | Отсутствие подтёков на базовом слое ВНУТРЕННЯЯ ЧАСТЬ |  | Проверяется отсутствие подтёков . | Да или Нет | 6 | 0.25
|  | И | Отсутствие дефектов в базовом слое |  | Оценивается после нанесения лака и сушки. Отсутствуют полосы или пятнистость в базовом слое цвета. | Легкая дымчатость минус 0,5 баллов, явные яблоки, полосы минус все баллы баллов | 7 | 1
|  | И | Соответствие цвета образцу. |  | Оценивается после нанесения лака и сушки. Стандарт № .Оценивается на расстоянии 1 м, 20 с на 1 эксперта. Лоб и угол. | Да или Нет | 7 | 2
7 | Нанесение прозрачного лака.
|  | И | Применение прозрачного лака НАРУЖНЯЯ ЧАСТЬ. |  | Отсутствуют подтеки и наплывы. Оцениваются на расстоянии 1м. . Размер дефекта более 5/5 мм минус баллы.При отсутствии лакового слоя 0 баллов | Да или Нет | 8 | 1
|  | И | Применение прозрачного лака ВНУТРЕННЯЯ ЧАСТЬ. |  | Отсутствуют подтеки и наплывы. Оцениваются на расстоянии 1м. . Размер дефекта более 5/5 мм минус.При отсутствии лакового слоя 0 баллов | Да или Нет | 3 | 0.75
|  | И | Применение прозрачного лака(внутренняя часть). |  | Равномерность лакового слоя внутренняя часть. Отсутствуют сухие зоны лакирования (участки не имеющие блеска,не путать с неровномерностью,допускается различее по шагрени на поверхности,но должен присутствовать полноценный блеск). Размер более 10/10 мм.Сухое нанесение на всей поверхности(отсутствие полноценного блеска) минус все баллы. При отсутствии лакового слоя 0 баллов | Минус 0,25 балла за каждую область | 3 | 0.5
|  | И | Соответствие структуры(шагрени) лакового слоя стандарту. |  | Проверяется форма структуры(шагрени) по стандарту для текстуры лакового слоя после сушки по наружней части. По шаблону представленному заранее. При разнородности шагрени (2-3 типа шагрени) оценивается приобладающая шагрень.При невозможности определения преоладающей шагрени 0 баллов. При отсутствии лакового слоя 0 баллов | Соответствие стандарту мах оценка, не значительное отклонение от стандарта которое возможно исправить полированием 1балла, не соответствие стандарту без возможности исправления полировкой стандарта - 0,0 баллов | 1 | 2
|  | С | Равномерность лакового слоя. Наружняя часть. |  | Проверяется после сушки. Деталь должна быть позиционирована так, как будто установлена на машине.При отсутствии лакового слоя 0 баллов |  | 1 | 2
|  |  |  | 0 | Не соответствует профессиональному стандарту(отсутствие лакового слоя либо нанесено слишком сухое покрытие,)
|  |  |  | 1 | Наличие лакового слоя, но отсутсвует однородная структура лака(множественные разнородные участки), либо покрытие имеет многочисленные подтёки(более 3 10*10)
|  |  |  | 2 | Выполненно на профессиональном уровне но имеются незначительное изменение стрктуры лака которые могут быть исправлены полированием
|  |  |  | 3 | Выполненно на профессиональном уровне
|  | И | Измерение толщины ЛКМ покрытия. (наружн часть) |  | Измерение проводится после сушки.Слой ЛКП должен измерятся в точках по заранее приготовленному Стандарту..При отсутствии лакового слоя 0 баллов | 130-150 мкм все баллы. 120--129 мкм и 151-160 половина, остальные значения-0 баллов | 4 | 2
8 | Общий вид детали
|  | С | Качество проведённого ремонта детали. |  | Оценка экспертами внешнего вида детали.Деталь оценивается на следующий день после выполнения модуля. Оценивается возможность установки детали на реальный автомобиль и соответствие качества проведённого ремонта требованиям клиента имеющего чёткое понимание соответствие отремонтированной поверхности заводской окраске("клиентоотдаваемость").Деталь должна быть позиционирована так, как будто установлена на машине. Наличие от 10 до 15 небольших пылевых вкраплений в лаковом слое не учитывается..При отсутствии лакового слоя 0 баллов |  | 4 | 2
|  |  |  | 0 | Деталь не может быть передана клиенту. Перекрас.Причина- наличие одного из дефектов:Явно видимое место проведентя ремонта, Базовый слой имеет дефекты явно выраженного характера видимые с 1м.Дефекты лакового слоя которые не могут быть удалены или не рентабельны для исправления полированием.
|  |  |  | 1 | Деталь может быть установлена на реальный автомобиль,но после проведения полировальных работ большого объёма.Например: удаления неравномерности структуры лакового слоя или приведения размера лаковой структуры к образцу заранее выбранному экспертами(если наличествующий слой позволяет это), удаление подтёков лака(если размер и место расположения позволяет это), удаление множественных пылевых вкраплений(если структура лакового слоя позволяет ) Базовый слой не имеет явно выраженных дефектов критически влияющих на товарный вид детали.
|  |  |  | 2 | Деталь может быть установлена на реальный автомобиль для передачи клиенту. Базовый слой не имеет видимых дефектов.Но требуется проведение полировки для удаления мелких дефектов лакового слоя.Удаление крупных пыливых вкраплений или мелких (более 15шт)., удаление небольших(15*10мм) наплывов,удаление небольших перепылов(до50*50мм) нарушающих равномерность структуры лака.
|  |  |  | 3 | Деталь отвечает требованиям самого "искушённого" клиента. Может быть установлена на автомобиль без каких либо дополнительных действий включая полировку.
9 | Охраны окружающей среды и ТБ
|  | И | Соблюдение ТБ и ОТ на всех этапах модуля |  | Корректное использование СЗ и соблюдение ТБ | Да или Нет | 1 | 0.2
|  | И | Работа предоставленая к оценки. |  | Деталь предоставленая к оценки без маскирующего материала. Инструмент лежит в местах для хранения. | Да или Нет | 1 | 0.25
|  | И | Нормы расхода используемых материалов |  | Согласно установленных норм- грунт 150мл,база 150 мл, лак 150 гр(сухой объём без учёта отвердителя) | Да или Нет | 1 | 0.85
Б | Локальный ремонт окрашенной детали | [6 empty] | 38
1 | Полировка.
|  | И | Область полировки правильно очищена |  | Поверхность очищена обезжиривающим составом солвентный обезжириватель | Да или Нет | 2 | 0.25
|  | И | Полировка дефектов лакового покрытия. |  | После полировки отсутствует видимость нанесённой риски.Проверяется с использованием тест-спрея 55535 или спирта | Да или Нет | 5 | 1.5
2 | Подготовка панели к ремонту
|  | И | Участок ремонта правильно очищен |  | Очистка производилась правильным методом в соответствии с ТДС 2 салфетки солвентный обезжириватель | Да или Нет | 2 | 0.25
3 | Подготовка поверхности для нанесения шпатлевки
|  | И | Область повреждения расшлифована должным образом |  | Зона нанесения шпатлевки очищена от старого ЛКП(точечные повреждения) | Да или Нет | 6 | 0.5
|  | И | Область повреждения расшлифована должным образом |  | Нет рисок и задиров от шлиф.машинки и грубого абразива | Да или Нет | 8 | 0.75
|  | И | Область повреждения расшлифована в соответствии с стандартом |  | Стандарт№ показанный на детали | соответствие 1 зоне- 2 балла, 2 зоне- 1 выходит за 2 зону- 0 баллов | 4 | 2
|  | И | Участок ремонта правильно очищен |  | Очистка производилась в соответствии с ТДС 2 салфетки | Да или Нет | 2 | 0.25
4 | Применение шпатлевки
|  | И | Шпатлевка правильно смешана для нанесения |  | .Отсутствуют какие-либо изменения цвета в шпатлевке при нанесении.Отсутствуют следы отвердителя | Да или Нет | 3 | 0.25
|  | И | Шпатлевка нанесена правильно. |  | Отсутствуют какие-либо изменения в шпатлевке- поры, кратера. . Проверяется после шлифования перед нанесением грунта | Да или Нет | 3 | 0.5
|  | И | Шпатлевка нанесена правильно. |  | Шпатлевка нанесена на голый металл. Проверяется после шлифования перед нанесением грунта | Да или Нет | 3 | 0.5
5 | Подготовка поверхности для грунта-наполн
|  | И | Участок ремонта правильно очищен |  | Очистка производилась в соответствии с ТДС 2 салфетки | Да или Нет | 2 | 0.25
|  | И | Участок под нанесение грунта заматован |  | Грунт нанесен на заматованную поверхность в соответствии с стандартом № показанном на детали(контроль экспертами при нанесении) | Да или Нет | 4 | 0.75
6 | Применение грунта-наполнителя
|  | И | Применение адгезионного грунта. |  | Перед нанесением наполнителя на голый металл нанесён адгезионный грунт | Да или Нет | 3 | 0.75
|  | И | Грунт нанесен в границах указанной зоны |  | Стандарт № показанный на детали | соответствие 1 зоне- 2 балла, 2 зоне- 1, выходит за 2 зону- 0 баллов | 8 | 2
|  | И | Грунт-наполнитель зашлифован правильно |  | Проверяется перед нанесением базы, после обезжиривания.Проверяется гладкость структуры(на поверхности грунта отсутствует шагрень) и отсутствие не отшлифованных, согласно стандарту№ показанному на детали, участков наполнителя размером более 3mm. В случае нанесения грунта "в розлив" и отсутствие на поверхности после нанесения "шагрени", не прошлифованные участки будут иметь отличие по цветовому оттенку. При оценке может использоваться лампа колориста.При отсутствии шлифования минус все баллы. | Да или Нет | 2 | 1.5
|  | И | Нанесение грунта-наполнителя |  | Проверяется толщина нанесенного наполнителя перед шлифованием. Проверяется в 3 точках(голый металл) на границе шпатлёвочного пятна.Проверяется по шаблону приготовленному экспертами перед нанесением наполнителя.Толщина должна соответсвовать ТДС производителя материала.50-70 | Да или Нет | 2 | 1.5
|  | И | Грунт-наполнитель зашлифован правильно |  | Отсутствие пробоев ЛКМ в зоне проведения "Локального ремонта" ограниченной индикаторной лентой..При отсутствии шлифования минус все баллы. | Минус 0,5 за каждый дефект. При отсутствии шлифования минус все баллы | 4 | 1
|  | О | Применение грунта-наполнителя перед нанесением базового слоя |  | Пробои ЛКМ в зоне ограниченной индикаторной лентой перед нанесением базы укрыты грунтом-наполнителем. При отсутствии шлифования наполнителя минус все баллы. | Да или Нет | 5 | 1
7 | Подготовка поверхности всей детали для нанесения финишного покрытия.
|  | И | Вся поверхность детали корректно зашлифованна. |  | Оценивается шлифование, после обезжиривания, по стандарту № показанному на детали.Не прошлифованнной зоной считать участок от более 5#5 мм.В зависимости от выбранного конкурсантом способа нанесения может включать внутреннюю часть детали..При шлифовании с внутрянкой:не прошлифованные участки более 2 на наружке минус 1,25б, на внутрянке более 2 минус 0,75б..При шлифовании без внутрянки :не прошлифованные участки более 2 на наружке минус 2б, При отсутствии шлифования или явной имитации шлифования(множественные не прошлифованные участки) минус все баллы.. | Да или Нет | 3 | 2
|  | И | Вся поверхность детали корректно зашлифованна. |  | Оцениваются пробои ,после обезжиривания. Отсутствуют пробои лакового слоя, за зоной проведения локального ремонта повреждения.В зависимости от выбранного конкурсантом способа нанесения может включать внутреннюю часть детали.При шлифовании с внутрянкой пробой более 3мм на наружке минус 1,5б, на внутрянке более 3мм минус 0,5б..При шлифовании без внутрянки :пробой от 3до5мм или более 2 пробоев от2до3 мм на наружке минус 2бПри отсутствии шлифования или явной имитации шлифования(множественные не прошлифованные участки) минус все баллы.. | Да или Нет | 5 | 2
8 | Нанесение базового слоя
|  | И | Панель правильно очищена перед нанесением базы. |  | Обезжиривание производилось в соответствии с ТДС производителя.Обезжиривание в ОСК 2 салфетками | Да или Нет | 2 | 0.25
|  | И | База нанесена в границах отведённой зоны локального ремонта |  | Базовый слой нанесён в границах отведённой зоны (39 мм) ремонта контроль осуществляется по индикаторной ленте. Отсутствие следов базы на ленте или чёткой границы базового слоя по ленте. Нанесение базового слоя на пробои лкп за зоной ремонта также минус все баллы | Да или Нет | 8 | 2
|  | И | Все повреждения укрыты базой |  | Все повреждения в границах отведённой зоны ремонта укрыты базой | Да или Нет | 8 | 1.5
|  | С | Видимость перехода по базовому слою. |  | Проверяется после нанесения всех ЛКМ и сушки. Деталь должна быть позиционирована так, как будто установлена на машине..При отсутствии лакового слоя 0 баллов |  | 5 | 2
|  |  |  | 0 | Вы можете увидеть зону перехода со всех углов
|  |  |  | 1 | Вы можете увидеть зону перехода под прямым углом
|  |  |  | 2 | Зона перехода не видна под прямым углом, но вы все еще можете увидеть её под одним из углов 45 или 135 градусов.
|  |  |  | 3 | Вы не можете увидеть зону перехода вообще
9 | Нанесение прозрачного лака
|  | И | Применение прозрачного лака. |  | Отсутствие подтеков и наплывов. Оцениваются на расстоянии 1м. . Размер дефекта более 3/3 мм.В зависимости от выбранного конкурсантом способа нанесения может включать внутреннюю часть детали.При отсутствии лакового слоя 0 баллов | Минус 1 б. за каждый дефект | 5 | 2
|  | И | Отсутствие посторонних реакций на лаке. |  | Отсутствие дефектов закипание(явная реакция на лаке на площади более 5#5 мм),кратера и т.д..В зависимости от выбранного конкурсантом способа нанесения может включать внутреннюю часть детали. При отсутствии лакового слоя 0 баллов | Да или Нет | 5 | 0.75
|  | И | Применение прозрачного лака. |  | Отсутствиеие сухих зон(участки не имеющие блеска,не путать с неровномерностью,допускается различее по шагрени на поверхности,но должен присутствовать полноценный блеск)) лакирования на всей поверхности детали ,(включая внутреннюю в случае нанесения с внутренней частью). Размер более 10/10 мм. При отсутствии лакового слоя 0 баллов | Да или Нет | 5 | 0.75
|  | С | Равномерность нанесения прозрачного лака. Наружняя часть. |  | Проверяется однородность структуры(шагрени) на всей поверхности детали.Измеряется экспертом с расстояния 1метра 30 сек на эксперта Позиционирование детали(вертикально, горизонтально) по требованию оценивающего эксперта..При отсутствии лакового слоя 0 баллов |  | 8 | 2
|  |  |  | 0 | Не соответствует профессиональному стандарту(отсутствие лакового слоя либо нанесено слишком сухое покрытие,)
|  |  |  | 1 | Наличие лакового слоя, но отсутсвует однородная структура лака(множественные разнородные участки), либо покрытие имеет многочисленные подтёки(более 3 10*10)
|  |  |  | 2 | Выполненно на профессиональном уровне но имеются незначительное изменение стрктуры лака которые могут быть исправлены полированием
|  |  |  | 3 | Выполненно на профессиональном уровне
|  | И | Соответствие структуры(шагрени) лакового слоя стандарту. |  | Проверяется форма структуры(шагрени) по стандарту для текстуры лакового слоя после сушки по наружней части. По шаблону представленному заранее. При разнородности шагрени (2-3 типа шагрени) оценивается приобладающая шагрень.При невозможности определения преоладающей шагрени 0 баллов. При отсутствии лакового слоя 0 баллов | Соответствие стандарту мах оценка, не значительное отклонение от стандарта которое возможно исправить полированием 1балла, не соответствие стандарту без возможности исправления полировкой стандарта - 0,0 баллов | 8 | 2
10 | Общий вид детали
|  | С | Видимость зоны ремонта |  | Деталь должна быть позиционирована так, как будто установлена на машине.Проверяется после сушки. Проверяется видимость ремонта вмятины .При отсутствии лакового слоя 0 баллов |  | 8 | 2
|  |  |  | 0 | Зона ремонта видна со всех углов
|  |  |  | 1 | Вы можете увидеть зону ремона под прямым углом
|  |  |  | 2 | Зона ремонта не видна под прямым углом, но вы все еще можете увидеть её под одним из углов 45 или 135 градусов.
|  |  |  | 3 | Вы не можете увидеть зону ремонта вообще
|  | С | Качество проведённого ремонта детали. |  | Оценка экспертами внешнего вида детали.Деталь оценивается на следующий день после выполнения модуля.Оценивается возможность установки детали на реальный автомобиль и соответствие качества проведённого ремонта требованиям клиента имеющего чёткое понимание соответствие отремонтированной поверхности заводской окраске("клиентоотдаваемость").Деталь должна быть позиционирована так, как будто установлена на машине.Проверяется после сушки. Наличие от 10 до 15 небольших пылевых вкраплений в лаковом слое не учитывается..При отсутствии лакового слоя 0 баллов |  | 5 | 2
|  |  |  | 0 | Деталь не может быть передана клиенту. Перекрас.Причина- наличие одного из дефектов:Явно видимое место проведентя ремонта, Базовый слой имеет дефекты явно выраженного характера видимые с 1м..Дефекты лакового слоя которые не могут быть удалены или не рентабельны для исправления полированием.
|  |  |  | 1 | Деталь может быть установлена на реальный автомобиль,но после проведения полировальных работ большого объёма.Например: удаления неравномерности структуры лакового слоя или приведения размера лаковой структуры к образцу заранее выбранному экспертами(если наличествующий слой позволяет это), удаление подтёков лака(если размер и место расположения позволяет это), удаление множественных пылевых вкраплений(если структура лакового слоя позволяет ) Базовый слой не имеет явно выраженных дефектов критически влияющих на товарный вид детали.
|  |  |  | 2 | Деталь может быть установлена на реальный автомобиль для передачи клиенту. Базовый слой не имеет видимых дефектов.Но требуется проведение полировки для удаления мелких дефектов лакового слоя.Удаление крупных пыливых вкраплений или мелких (более 15шт)., удаление небольших(15*10мм) наплывов,удаление небольших перепылов(до50*50мм) нарушающих равномерность структуры лака.
|  |  |  | 3 | Деталь отвечает требованиям самого "искушённого" клиента. Может быть установлена на автомобиль без каких либо дополнительных действий включая полировку.
11 | Охраны окружающей среды и ОТ
|  | И | Соблюдение ТБ и ОТ |  | Корректное использование СЗ и соблюдение ТБ | Да или Нет | 1 | 0.25
|  | И | Работа предоставленая к оценки. |  | Деталь предоставленая к оценки без маскирующего материала. Инструмент лежит в местах для хранения. | Да или Нет | 5 | 0.25
|  | И | Нормы расхода используемых материалов |  | Эксперты должны измерить вес используемого материала (хранится в коробке). | лак не более 150-гр | 5 | 0.75
В | Ремонт и окраска пластиковой детали | [6 empty] | 32
1 | Подготовка панели к ремонту
|  | И | Участок ремонта правильно очищен |  | Очистка производилась правильным методом в соответствии с ТДС. | Да или Нет | 2 | 0.25
|  | И | Качество проведённого ремонта разрыва |  | Проверяется после нанесения и сушки всех ЛКМ.Стандарт № показанный на детали.Прилогаемое усилие разрыва 30 кг. | Да или Нет | 5 | 2
2 | Подготовка поверхности для нанесения шпатлевки
|  | И | Перед шпатлевкой деталь правильно очищена |  | Очистка производилась правильным методом в соответствии с ТДС 2 салфетки | Да или Нет | 2 | 0.25
|  | И | Участок нанесения шпатлёвки корректно зашлифован |  | Отсутствуют риски и задиры от шлиф.машинки и грубого абразива проверяется перед нанесением шпатлёвки | Да или Нет | 4 | 1
|  | И | Корректное шлифование новой панели НАРУЖНЯЯ ЧАСТЬ |  | Проверяется перед нанесением грунта . Оценивается по стандарту № показанному на детали.Не прошлифованнная- зона от более 5#5 мм. | Да или Нет | 4 | 1
3 | Применение шпатлевки
|  | И | Правильное применение шпатлевки? |  | Отсутствие какие-либо изменения цвета в шпатлевке при нанесении | Да или Нет | 4 | 0.25
|  | И | Правильное применение шпатлевки? |  | Отсутствие какие-либо изменения в шпатлевке-крупные поры, кратера | Да или Нет | 3 | 0.5
|  | С | Отсутствует видимость шлифования и шпатлевания повреждения |  | Проверяется после нанесения и сушки всех ЛКМ. Деталь должна быть позиционирована так, как будто установлена на машине. Видимость зоны ремонта. |  | 5 | 2
|  |  |  | 0 | Вы можете увидеть нарушение или шпатлевочное пятно со всех углов
|  |  |  | 1 | Под прямым углом к центру повреждения вы не видите нарушения и шпатлевочное пятно
|  |  |  | 2 | Нарушение конфигурации или шпатлевочное пятно вы не видите под прямым углом, видите только под одним углом 45 или 135 градусов относительно центра
|  |  |  | 3 | Нарушение конфигурации или шпатлевочное пятно вы не видите ни под одним углом.
4 | Применение грунта- наполнителя
|  | И | Панель перед нанесением адегизионного грунта правильно очищена |  | Обезжиривание производилось в соответствии с ТДС производителя. Обезжиривание непосредственно на месте проведения операции по нанесению грунта 2 салфетки. | Да или Нет | 2 | 0.25
|  | И | Нанесение адгезионного грунта по пластику |  | Отсутствие потеков и наплывов. Подтёк или наплыв от 3/3мм.При отсутствии нанесения адезигеонного грунта минус все баллы | Минус 0,25 за каждый дефект | 3 | 1
|  | И | Деталь полностью загрунтована грунтом-наполнителем. |  | Непрокрас наружней части детали(включая верхнюю кромку примыкания к крылу).. | Минус 0,25 балла за каждый непрокрас более 3мм | 3 | 1
|  | И | Нанесение наполнителя |  | Отсутствие потеков и наплывов. Подтёк или наплыв от 3/3мм минус 0,5 балла | Минус 0,5 за каждый дефект | 3 | 1.5
|  | И | Наполнитель корректно зашлифован |  | Отсутствие не прошлифованных участков наполнителя более 5mm минус 0,25 балла. | Минус 0,5 балла за каждый участок более 5 мм. При отсутствии шлифования наполнителя минус все баллы | 3 | 1.5
|  | И | Наполнитель корректно зашлифован |  | Отсутствие чётко выраженой шагрени на поверхности наполнителя после шлифования. | Минус 0,5 балла за каждый участок более 5 мм. При отсутствии шлифования наполнителя минус все баллы | 3 | 1.5
|  | И | Наполнитель корректно зашлифован |  | Отсутствие протиров более 5*5 мм | Минус 0,5 балла за каждый протир более 5 мм. При отсутствии шлифования наполнителя минус все баллы | 3 | 1.5
|  | И | Панель перед нанесением базы правильно очищена |  | Обезжиривание производилось в соответствии с ТДС производителя. Обезжиривание в ОСК 2 салфетки. | Да или Нет | 2 | 0.25
|  | И | Панель правильно подготовлена перед нанесением базы |  | Перед нанесением базы протиры укрыты наполнителем. При отсутствии шлифования наполнителя минус все баллы | Да или Нет | 3 | 1.5
5 | Нанесение базового слоя
|  | И | Базовый цвет полностью укрыт |  | Отсутствие видимости подложки | Да или Нет | 8 | 1
|  | И | Дефекты базового покрытия |  | Отсутствуют полосы или пятнистость в базовом слое цвета . В случае видимости подложки на более чем 20% поверхности считать дефект пятнистостью(минус все баллы) | Да или Нет | 4 | 0.75
|  | И | Дефекты базового покрытия |  | Отсутствие подтёков и наплывов | Да или Нет | 4 | 0.5
|  | И | Соответсвие размерам линии цвет-структурное покрытие |  | Явное несоответствие обозначенной экспертами линии | Да или Нет | 8 | 1
|  | И | Четкость линии цвет-структурное покрытие |  | Отсутствуют отслоения и перепыл между цветами. Дефектом считать нарушение размером более 3 мм. | минус 0,5 балла за каждый дефект | 4 | 1.5
|  | И | Дефекты базового покрытия |  | Отсутствие следов от маскирования и разметки на базовом слое. На структурном покрытии отсутствуют следы от маскирования и разметки которые не могут быть убраны липкой салфеткой или салфеткой смоченной водноспиртовым обезжиривателем без повреждения структуры покрытия. | Да или Нет | 4 | 1
6 | Нанесение структурного покрытия
|  | И | Равномерность нанесения |  | Равномерность покрытия на всей поверхности укрытой структурным покрытием | Да или Нет | 8 | 1
|  | И | Соответствие фактуры покрытия образцу |  | Соответствие образцу представленному экспертами | Да или Нет | 7 | 1
|  | И | Вся обозначенная поверхность укрыта структурным покрытием |  | Укрыта вся область обозначенная на образце представленном экспертами | Да или Нет | 4 | 0.5
7 | Нанесение прозрачного лака.
|  | И | Применение прозрачного лака. |  | Отсутствуют подтеки и наплывы. Оцениваются на расстоянии 1 м. 30 с на эксперта. Дефектом считать нарушение размером более 3 мм | Минус 0,5 балла за каждый дефект | 8 | 1.5
|  | И | Посторонние реакции на лаке. |  | Дефекты (закипание). Явная реакция на лаке более 5/5 мм. | Минус 0,25 балла за каждый дефект | 4 | 0.75
|  | И | Применение прозрачного лака. |  | Отсутствие сухих зон (зона с отсутствием блеска, не путать с неровномерностью) лакирования более 10/10 мм на всей наружней части детали (включая верхнюю кромку примыкания к крылу). | Минус 0,5 балла за каждую область | 8 | 1
|  | С | Равномерность лакового слоя. |  | Проверяется после нанесения и сушки всех ЛКМ. Деталь должна быть позиционирована так, как будто установлена на машине. Структура лака. |  | 8 | 2
|  |  |  | 0 | Не соответствует профессиональному стандарту(отсутствие лакового слоя либо нанесено слишком сухое покрытие,)
|  |  |  | 1 | Наличие лакового слоя, но отсутсвует однородная структура лака(множественные разнородные участки), либо покрытие имеет многочисленные подтёки(более 3 10*10)
|  |  |  | 2 | Выполненно на профессиональном уровне но имеются незначительное изменение стрктуры лака которые могут быть исправлены полированием
|  |  |  | 3 | Выполненно на профессиональном уровне
8 | Охраны окружающей среды и ТБ
|  | И | Соблюдение ТБ и ОТ на всех этапах модуля |  | Корректное использование СЗ и соблюдение ТБ | Да или Нет | 1 | 0.25
|  | И | Работа предоставленая к оценки. |  |  | Да или Нет | 5 | 0.5
|  | И | Нормы расхода используемых материалов |  | Согласно установленных норм -база 150 мл, лак 150 мл (без отвердтителя) | Да или Нет | 5 | 0.5
[5 empty] | Итого |  |  | 100

## Перечень профессиональных задач
Перечень профессиональных задач
1 | Очистка оборудования, инструмента и оснастки.
2 | Мойка окрашиваемых поверхностей.
3 | Подготовка поверхностей и нанесение первичного грунта.
4 | Маскировка, демаскировка ремонтируемой поверхности.
5 | Подкраска дефектной поверхности специальным составом.
6 | Нанесение герметиков, пластизолей, мастик.
7 | Подготовка рабочих растворов и лакокрасочных материалов, контроль их технологических параметров.
8 | Окрашивание поверхностей, требующих высококачественной отделки.