## КО1
| Мероприятие |  | отборочный этап чемпионата по профессиональному мастерству 2023
Номер компетенции
| Наименование компетенции |  | Окраска автомобиля
| Наименование квалификации |  | неактуально
| Шифр КОД |  | неактуально
Код | Подкритерий | Тип аспекта | Аспект | Судейский балл | Методика проверки аспекта | Требование или номинальный размер | Проф. задача | Макс. балл
А | Стандартный ремонт детали и окраска | [6 empty] | 15 | 15
А1 | Подготовка панели к ремонту
|  | О | Панель очищена правильно |  | Очищена с помощью очистителя (правильным методом согласно ТДС).антисиликон 2 салфетки | Да или Нет | 2 | 0.25
|  | О | Заводская ОЕМ грунтовка полностью удалена из зоны ремонта |  | Отсутсвует OEM покрытие в точечных повреждениях | Да или Нет | 3 | 0.5
|  | О | Зона ремонта должным образом отшлифована |  | Нет рисок и задиров от шлиф.машинки и грубого абразива(проверяется перед нанесением наполнителя) | Да или Нет | 3 | 0.25
|  | О | Новая панель корректно зашлифована |  | Проверяется перед нанесением грунта наполнителя. Оценивается по стандарту № показанному на детализи.Не шлифованнная зона от более 5#5 мм. | Да или Нет | 3 | 0.5
|  | О | Новая панель корректно зашлифована |  | Проверяется перед нанесением грунта наполнителя. Отсутствуют протиры до металла более 3x3 мм. | Да или Нет | 3 | 0.5
А2 | Применение шпатлевочного материала
|  | О | Панель очищена правильно |  | Очищена с помощью очистителя (правильным методом согласно ТДС). 2 салфетки | Да или Нет | 2 | 0.25
|  | О | Приготовление шпатлёвки к нанесению |  | Шпатлёвка смешана в соответствии с ТДС производителя и внесенных в "Рабочую карту" данных | Да или Нет | 7 | 0.5
|  | О | Правильное применение шпатлевки? |  | Отсутствие какие-либо изменения цвета в шпатлевке при нанесении | Да или Нет | 3 | 0.25
|  | О | Правильное применение шпатлевки? |  | Отсутствие какие-либо изменения в шпатлевке-крупные поры, кратера | Да или Нет | 3 | 0.25
|  | О | Шпатлевка нанесена правильно? |  | Шпатлевка нанесена на чистый металл. Проверяется после шлифования | Да или Нет | 3 | 0.5
|  | С | Отсутствует видимость шлифования и шпатлевания повреждения |  | Проверяется после нанесения всех ЛКМ. Видимость зоны ремонта. |  | 5 | 1
|  |  |  | 0 | Вы можете увидеть нарушение или шпатлевочное пятно со всех углов
|  |  |  | 1 | Под прямым углом к центру повреждения вы не видите нарушения и шпатлевочное пятно
|  |  |  | 2 | Нарушение конфигурации или шпатлевочное пятно вы не видите под прямым углом, видите только под одним углом 45 или 135 градусов относительно центра
|  |  |  | 3 | Нарушение конфигурации или шпатлевочное пятно вы не видите ни под одним углом.
А3 | Подготовка поверхности для шлиф. грунта-наполнителя
|  | О | Панель очищена правильно |  | Очищена с помощью очистителя (правильным методом согласно ТДС). Антисиликон 2 салфетки | Да или Нет | 2 | 0.25
|  | О | Панель подготовлена правильно |  | Голый металперед нанесением грунта укрыт полностью адгезионным грунтом или обработан салфеткой. | Да или Нет | 3 | 0.5
|  | И | Толщина грунтовочного покрытия. |  | Экспертная оценка после высыхания грунта-наполнителя.Толщина пленки 80-120 мкм . | 50 - 79 половина баллов, 80 - 120 - 1,0 балл, более 121 и менее 50 теряют все баллы | 3 | 0.5
А5 | Применение грунта- наполнителя
|  | О | Грунт смешан для нанесения правильно? |  | Грунт смешан в соответствии с ТДС производителя и внесенных в "Рабочую карту" данных | Да или Нет | 3 | 0.25
|  | И | Наружняя часть загрунтована полностью |  | Непрокрас наружней части детали. | Минус 0,25 балла за каждый непрокрас более 3мм | 3 | 0.5
|  | И | Внутренняя часть загрунтована полностью |  | Непрокрас внутренней части . | Минус 0,25 балла за каждый непрокрас более 3мм | 3 | 0.25
|  | И | Нанесение наполнителя |  | Отсутствие потеков и наплывов. Подтёк или наплыв от 3/3мм | Минус 0,25 внутренняя часть детали, 0,50 внешняя | 3 | 0.5
|  | И | Наполнитель корректно зашлифован |  | Наличие протиров наполнителя более 3mm. | 4 и более протиров минус 1,00 балл | 3 | 0.5
|  | О | Панель перед нанесением базы правильно очищена |  | Обезжиривание производилось в соответствии с ТДС производителя. Обезжиривание в ОСК 2 салфетки. | Да или Нет | 2 | 0.25
|  | О | Панель перед нанесением базы правильно подготовлена |  | Пробои ЛКМ перед нанесением базы укрыты полностью | Да или Нет | 3 | 0.5
А4 | Нанесение антигравийного герметика
|  | О | Антигравий нанесёт соглано макета задания |  | Стандарт№ показанный на детали | Да или Нет | 6 | 0.5
|  | О | Структура антигравийного покрытия |  | Стандарт№ показанный на детали . | Да или Нет | 6 | 0.5
|  | О | Нанесение антигравийного покрытия |  | Отсутствие потеков и наплывов. | Да или Нет | 6 | 0.5
А6 | Нанесение базового слоя
|  | О | Приготовление базовой краски к нанесению. |  | База смешана в соответствии с ТДС производителя и внесенных в "Рабочую карту" | Да или Нет | 7 | 0.25
|  | О | Наружняя часть укрыта полностью |  | Отсутствие видимости подложки | Да или Нет | 8 | 0.5
|  | О | Внутренняя часть укрыта полностью |  | Отсутствие видимости подложки | Да или Нет | 8 | 0.25
|  | О | Отсутствие подтёков на базовом слое |  | Проверяется наружняя и внутренняя часть. | Да или Нет | 5 | 0.25
|  | И | Отсутствие дефектов в базовом слое |  | Отсутствие полос или пятнистости в базовом слое цвета. | Легкая дымчатость минус 0,50 баллов, явные яблоки, полосы 0 баллов | 5 | 0.25
А7 | Нанесение прозрачного лака.
|  | О | Приготовление прозрачного лака. |  | Прозрачный лак смешан в соответствии с ТДС производителя и внесенных в "Рабочую карту" данных | Да или Нет | 7 | 0.25
|  | И | Применение прозрачного лака. |  | Подтеки и наплывы оцениваются на расстоянии 1м. наружка и внутр оценивается отдельно. Размер дефекта более 3/3 мм. | Минус 0,25 балла за каждый дефект на внутрянке, минус 0.5 на наружней части | 8 | 0.5
|  | И | Отсутствие посторонних реакций на лаке. |  | Дефекты (закипание). Явная реакция на лаке на площади более 5#5 мм | Вычитайте 0,25 балла за явную реакцию | 5 | 0.5
|  | И | Применение прозрачного лака. |  | Равномерность лакового слоя внутренняя часть. Отсутствиеие сухих зон лакирования. Размер более 10/10 мм. | Минус 0,25 балла за каждую область | 8 | 0.5
|  | С | Равномерность лакового слоя. Наружняя часть. |  | Проверяется после сушки. Деталь должна быть позиционирована так, как будто установлена на машине. |  | 8 | 1
|  |  |  | 0 | Не соответствует профессиональному стандарту
|  |  |  | 1 | Наличие лакового слоя, но отсутсвует структура лака
|  |  |  | 2 | Выполненно на профессиональном уровне но имеются незначительное изменение стрктуры лака
|  |  |  | 3 | Выполненно на профессиональном уровне
А8 | Охраны окружающей среды и ТБ
|  | О | Соблюдение ТБ и ОТ на всех этапах модуля |  | Корректное использование СЗ и соблюдение ТБ | Да или Нет | 1 | 0.25
|  | О | Нормы расхода используемых материалов |  | Согласно установленных норм- ------------- | Да или Нет | 1 | 0.25
Б | Локальный ремонт окрашенной детали | [6 empty] | 20 | 20
Б1 | Подготовка панели к ремонту
|  | О | Участок ремонта правильно очищен |  | Очистка производилась правильным методом в соответствии с ТДС 2 салфетки | Да или Нет | 2 | 0.25
Б2 | Подготовка поверхности для нанесения шпатлевки
|  | О | Область повреждения расшлифована должным образом |  | Зона нанесения шпатлевки очищена от старого ЛКП | Да или Нет | 3 | 0.5
|  | О | Область повреждения расшлифована должным образом |  | Нет рисок и задиров от шлиф.машинки и грубого абразива | Да или Нет | 3 | 0.5
|  | И | Область повреждения расшлифована в соответствии с стандартом |  | Стандарт№ показанный на детали | соответствие 1 зоне- 0,75 балла, 2 зоне- 0,25 выходит за 2 зону- 0 баллов | 3 | 0.75
|  | О | Участок ремонта правильно очищен |  | Очистка производилась в соответствии с ТДС 2 салфетки | Да или Нет | 2 | 0.25
Б3 | Применение шпатлевки
|  | О | Шпатлевка правильно смешана для нанесения |  | Отсутствуют следы отвердителя.Шпатлевка смешана в соответствии с ТДС производителя. С указанием данных смешивания в "Рабочей карте". | Да или Нет | 7 | 0.25
|  | О | Шпатлевка нанесена правильно. |  | Отсутствуют какие-либо изменения в шпатлевке- поры, кратера | Да или Нет | 3 | 0.25
|  | О | Шпатлевка нанесена правильно. |  | Шпатлевка нанесена на голый металл. Проверяется после шлифования | Да или Нет | 3 | 0.5
Б4 | Подготовка поверхности для грунта-наполн
|  | О | Участок ремонта правильно очищен |  | Очистка производилась в соответствии с ТДС 2 салфетки | Да или Нет | 2 | 0.25
|  | О | Участок под нанесение грунта заматован |  | Грунт нанесен на заматованную поверхность в соответствии с стандартом № показанном на детали | Да или Нет | 3 | 0.5
Б5 | Применение грунта-наполнителя
|  | О | Грунт правильно смешан для нанесения |  | Грунт смешан и использован в соответствии с ТДС производителя. С указанием данных смешивания в "Рабочей карте". | Да или Нет | 7 | 0.25
|  | О | Применение адгезионного грунта. |  | Перед нанесением наполнителя голый металл укрыт адгезионным грунтом | Да или Нет | 3 | 0.5
|  | И | Грунт нанесен в границах указанной зоны? |  | Стандарт № показанный на детали | соответствие 1 зоне- 0,75 балла, 2 зоне- 0,50 выходит за 2 зону- 0 баллов | 3 | 0.75
|  | И | Грунт-наполнитель зашлифован правильно |  | Наличие пробоев ЛКМ на всей зоне проведения "Локального ремонта" | Минус 0,25 за каждый пробой. При отсутствии шлифования минус 0,50 балла | 5 | 0.5
|  | О | Применение грунта-наполнителя перед нанесением базового слоя |  | Пробои ЛКМ перед нанесением базы укрыты полностью | Да или Нет | 3 | 0.5
Б6 | Нанесение базового слоя
|  | О | Панель правильно очищена перед нанесением базы. |  | Обезжиривание производилось в соответствии с ТДС производителя.Обезжиривание в ОСК 2 салфетками | Да или Нет | 2 | 0.25
|  | О | База правильно приготовлена к нанесению |  | База смешана в соответствии с ТДС производителя. С указанием данных смешивания в "Рабочей карте". | Да или Нет | 7 | 0.25
|  | О | Все повреждения укрыты базой? |  | Все повреждения укрыты базой | Да или Нет | 8 | 1
|  | С | Видимость перехода по базовому слою. |  | Проверяется после нанесения всех ЛКМ и сушки. Деталь должна быть позиционирована так, как будто установлена на машине. |  | 5 | 2
|  |  |  | 0 | Вы можете увидеть зону перехода со всех углов или выполнение перехода не соответствует индустриальному стандарту( соединён в чёткую линию с границей лака, укрыта вся ремонтная зона и т.д.)
|  |  |  | 1 | Вы можете увидеть зону перехода под прямым углом
|  |  |  | 2 | Зона перехода не видна под прямым углом, но вы все еще можете увидеть её под одним из углов 45 или 135 градусов.
|  |  |  | 3 | Вы не можете увидеть зону перехода вообще
Б7 | Нанесение прозрачного лака
|  | О | Лак правильно смешан для нанесения |  | Лак смешан в соответствии с ТДС производителя. С указанием данных смешивания в "Рабочей карте". | Да или Нет | 8 | 0.25
|  | И | Применение прозрачного лака. |  | Лаковый слой без подтеков и наплывов. | Минус 0,25 б. за каждый дефект включая дефекты от использования "растворителя для переходов" | 5 | 1
|  | О | Ремонт проведён в границах отведённой зоны ремонта |  | Проверяется до полировки.Отсутствие следов ЛКМ (включая опыл) за границей ----мм обозначенной стандартом показанном на детали | Да или Нет | 5 | 1
Б8 | Устранение дефектов окраски
|  | С | Видимость перехода на лаке |  | Деталь должна быть позиционирована так, как будто установлена на машине.Проверяется после полировки. |  | 5 | 2
|  |  |  | 0 | Нет попыток убрать эту зону, переход выполнен под четкую границу укрывного материала, соеденены границы нанесения базы и лака .
|  |  |  | 1 | Зона перехода по лаку после полировки явно и очевидно видно
|  |  |  | 2 | Зона перехода по лаку немного видима
|  |  |  | 3 | Зона перехода по лаку не видно, стрктура лак однородна на всей поверхности детали
|  | О | Наличие дефектов окраски после полировки |  | В зоне проведения локального ремонта отсутствуют частицы пыли. Размер частиц согласно стандарта№ | Да или Нет | 5 | 1
|  | О | Наличие дефектов окраски после полировки |  | После проведения полировки отсутствует видимость риски от абразива Р1500 вне зоны ремонта. Стандарт нанесения риски № | Да или Нет | 5 | 1
|  | О | Наличие дефектов окраски после полировки |  | После проведения полировки отсутствует явное нарушение структуры лака (ЗАЛЫСИНЫ) в местах удаления дефектов. Стандарт № | Да или Нет | 5 | 1
|  | О | Наличие дефектов окраски после полировки |  | Отсутствуют повреждения лакового слоя после полировки. Протиры, пожелтения, деформации. | Да или Нет | 5 | 1
|  | О | Наличие дефектов окраски после полировки |  | Деталь представлена к оценке без следов полировки-остатки полировальной пасты, пыль. Допускается незначительное количество на внутренних частях детали. | Да или Нет | 5 | 0.5
Б9 | Охраны окружающей среды и ТБ
|  | О | Соблюдение ТБ и ОТ |  | Корректное использование СЗ и соблюдение ТБ | Да или Нет | 1 | 0.25
|  | О | Работа предоставленая к оценки. |  | Деталь предоставленая к оценки без маскирующего материала. Инструмент лежит в местах для хранения. | Да или Нет | 1 | 0.5
|  | И | Нормы расхода используемых материалов |  | Эксперты должны измерить вес маскирующего материала (хранится в коробке). | не более ---гр 0,5 балла более --- гр 0 баллов | 1 | 0.5
В | Ремонт и окраска пластиковой детали | [6 empty] | 25 | 25
В1 | Подготовка панели к ремонту
|  | О | Участок ремонта правильно очищен |  | Очистка производилась правильным методом в соответствии с ТДС. | Да или Нет | 2 | 0.5
|  | О | Качество проведённого ремонта разрыва |  | Проверяется после нанесения и сушки всех Лкм.Стандарт № показанный на детали.Прилогаемое усилие разрыва 24 кг. | Да или Нет | 5 | 2
В2 | Подготовка поверхности для нанесения шпатлевки
|  | О | Перед шпатлевкой деталь правильно очищена |  | Очистка производилась правильным методом в соответствии с ТДС 2 салфетки | Да или Нет | 2 | 0.5
|  | О | Участок нанесения шпатлёвки корректно зашлифован |  | Отсутствуют риски и задиры от шлиф.машинки и грубого абразива проверяется перед нанесением шпатлёвки | Да или Нет | 3 | 1
|  | О | Корректное шлифование новая панели |  | Проверяется перед нанесением грунта . Оценивается по стандарту № показанному на детали.Не шлифованнная- зона от более 5#5 мм. | Да или Нет | 3 | 1
В3 | Применение шпатлевки
|  | О | Приготовление шпатлёвки к нанесению |  | Шпатлёвка смешана в соответствии с ТДС производителя и внесенных в "Рабочую карту" данных | Да или Нет | 7 | 0.25
|  | О | Правильное применение шпатлевки? |  | Отсутствие какие-либо изменения цвета в шпатлевке при нанесении | Да или Нет | 3 | 1
|  | О | Правильное применение шпатлевки? |  | Отсутствие какие-либо изменения в шпатлевке-крупные поры, кратера | Да или Нет | 3 | 1
|  | С | Отсутствует видимость шлифования и шпатлевания повреждения |  | Проверяется после нанесения и сушки всех ЛКМ. Деталь должна быть позиционирована так, как будто установлена на машине. Видимость зоны ремонта. |  | 5 | 2
|  |  |  | 0 | Вы можете увидеть нарушение или шпатлевочное пятно со всех углов
|  |  |  | 1 | Под прямым углом к центру повреждения вы не видите нарушения и шпатлевочное пятно
|  |  |  | 2 | Нарушение конфигурации или шпатлевочное пятно вы не видите под прямым углом, видите только под одним углом 45 или 135 градусов относительно центра
|  |  |  | 3 | Нарушение конфигурации или шпатлевочное пятно вы не видите ни под одним углом.
В4 | Применение грунта- наполнителя
|  | О | Грунт смешан для нанесения правильно? |  | Грунт смешан в соответствии с ТДС производителя и внесенных в "Рабочую карту" данных | Да или Нет | 7 | 0.25
|  | И | Деталь полностью загрунтована. |  | Непрокрас наружней части детали. | Минус 0,25 балла за каждый непрокрас более 3мм | 3 | 0.5
|  | И | Нанесение наполнителя |  | Отсутствие потеков и наплывов. Подтёк или наплыв от 3/3мм | Минус 0,50 за каждый дефект | 3 | 1
|  | И | Наполнитель корректно зашлифован |  | Наличие протиров наполнителя более 3mm. | 4 и более протиров минус 1,00 балл | 3 | 1
|  | О | Панель перед нанесением базы правильно очищена |  | Обезжиривание производилось в соответствии с ТДС производителя. Обезжиривание в ОСК 2 салфетки. | Да или Нет | 2 | 0.25
|  | О | Панель правильно подготовлена перед нанесением базы |  | Перед нанесением базы укрыты протиры. | Да или Нет | 3 | 1
В5 | Нанесение базового слоя
|  | О | Приготовление базовой краски к нанесению. |  | База смешана в соответствии с ТДС производителя и внесенных в "Рабочую карту" | Да или Нет | 7 | 0.25
|  | О | Цвет A полностью укрыт |  | Отсутствие видимости подложки | Да или Нет | 8 | 1
|  | О | Цвет B основной полностью укрыт |  | Отсутствие видимости подложки | Да или Нет | 8 | 1
|  | И | Дефекты базового покрытия |  | Отсутствуют полосы или пятнистость в базовом слое цвета B | Легкая дымчатость минус 0,50 баллов, явные яблоки 0 баллов | 5 | 0.75
|  | И | Соответсвие размерам линии цвет B маскирования детали |  | Проверяется в пяти местах. Стандарт№ | за каждое отклонение более 1 мм минус 0,20 балла | 8 | 1
|  | И | Четкость линии маскирования. |  | Отслоение и перепыл между цветами. Дефект более 2 мм. | минус 0,20 балла за каждый дефект | 5 | 1
|  | О | Дефекты базового покрытия |  | Следы от маскирования и разметки | Да или Нет | 5 | 1
В6 | Нанесение прозрачного лака.
|  | О | Приготовление прозрачного лака. |  | Лак смешан в соответствии с ТДС производителя и внесенных в "Рабочую карту" данных | Да или Нет | 7 | 0.25
|  | И | Применение прозрачного лака. |  | Подтеки и наплывы. Оцениваются на расстоянии 1 м. Дефект более 3 мм | Минус 0,25 балла за каждый дефект | 8 | 1
|  | И | Посторонние реакции на лаке. |  | Дефекты (закипание). Явная реакция на лаке более 5/5 мм. | Минус 0,25 балла за каждый дефект | 5 | 1
|  | И | Применение прозрачного лака. |  | Наличие сухих зон лакирования более 10/10 мм. | Минус 0,25 балла за каждую область | 8 | 1
|  | С | Равномерность лакового слоя. |  | Проверяется после нанесения и сушки всех ЛКМ. Деталь должна быть позиционирована так, как будто установлена на машине. Структура лака. |  | 8 | 2
|  |  |  | 0 | Не соответствует профессиональному стандарту
|  |  |  | 1 | Наличие лакового слоя, но отсутсвует структура лака
|  |  |  | 2 | Выполненно на профессиональном уровне но имеются незначительное изменение стрктуры лака
|  |  |  | 3 | Выполненно на профессиональном уровне
В7 | Охраны окружающей среды и ТБ
|  | О | Соблюдение ТБ и ОТ на всех этапах модуля |  | Корректное использование СЗ и соблюдение ТБ | Да или Нет | 1 | 0.25
|  | О | Нормы расхода используемых материалов |  | Согласно установленных норм- ------------- | Да или Нет | 1 | 0.25
Г | Маскирование автомобиля | [6 empty] | 20 | 20
Г1 | Маскировка автомобиля
|  | О | Автомобиль правильно очишен |  | Использовались оба очищающих средств перед маскировкой? | Да или Нет | 2 | 1
|  | О | Правильное использование ленты для резиновых уплотнителей. |  | Стандарт№ показанный на автомобиле. | Да или Нет | 4 | 2
|  | И | Правильное использование маскирующей белой ленты? |  | Ширина сплошной линии скотча не более 50мм не включая повторитель и ручки дверей.Отступление между полосами скотча менее 15мм считается сплошной линиейСтандарт № показанный на автомобиле. Мелкие,грубые складки или морщины Стандарт № показанный на автомобиле. | Наличие более 20 мелких морщин включая повторитель и ручки дверей минус 0,25 балла.Наличие грубых складок, морщин или сплошная линия минус 0,5 балла включая повторитель и ручки дверей. | 4 | 2
|  | И | Правильное использование контурной маскирующей ленты? |  | Допускается наличие мелких складок или морщин на поворотах элементов: задний фонарь, фара, кронштейн зеркала,ручки дверей, повторитель, концы(изгибы не входят) бамперов.Стандарт№ показанный на автомобиле..Стандарт№ показанный на автомобиле. Складки, морщины, ширина сплошной линии на поворотах элементов: задний фонарь, фара, зеркало,ручки дверей, повторитель, концы(изгибы не входят) бамперовне более 12 мм, косание контурной ленты ЛКП: Стандарт№ показанный на автомобиле. | Наличие более 5 мелких складок на прямолинейных участках маскируемых элементов минус 0,25 балла. Наличие грубой складки, морщины, ширины сплошной линии на поворотах элементов: задний фонарь, фара, зеркало,ручки дверей, повторитель, концы(изгибы не входят) бамперов более 12 мм, косание контурной ленты ЛКП: минус 0,5 балла. | 4 | 2
|  | И | Правильное использование маскирующего поролонового валика для проемов дверей? |  | Стандарт№ показанный на автомобиле.1участок:Сопряжение крыло-дверь-дверь-крыло вертикальная часть 2участок:Сопряжение дверь-порог-дверь горизонталь | За каждый участок не соответствующий стандарту: минус 1 балл | 4 | 2
|  | О | Правильное использование маскирующего поролонового валика для проема крышки багажника? |  | Стандарт № показанный на автомобиле. | Да или Нет | 4 | 2
|  | И | Минимальная защищенная площадь 30 см от окрашиваемых элементов |  | Включая низ порога(граница от линии антигравийного нанесения) Стандарт№ показанный на автомобиле | Да или Нет | 4 | 2
|  | И | Нет больших(очевидных) складок на маскирующей бумаге |  | Стандарт № показанный на автомобиле. | Да или Нет | 4 | 2
|  | И | Нет овертейпинга (маскирование детали только скотчем) |  | Стандарт № показанный на автомобиле. | Да или Нет | 4 | 2
Г2 | Охраны окружающей среды и ТБ
|  | О | Соблюдение ТБ и ОТ |  | Корректное использование СЗ и соблюдение ТБ | Да или Нет | 1 | 1
|  | И | Нормы расхода используемых материалов |  | Эксперты должны измерить вес маскирующего материала (хранится в коробке). | не более ---гр 0,5 балла более --- гр 0 баллов | 1 | 2
Д | Окраска новой детали методом «мокрый по мокрому» | [6 empty] | 20 | 20
Д1 | Подготовка панели к ремонту
|  | О | Панель правильно очищена |  | Очищена с помощью очистителя силикона исмол и при применении шлифования обезжиривателя правильным методом (2 салфетки), Обезжиривание вне ОСК или не 2 салфетками Минус все баллы | Да или Нет | 2 | 0.5
Д2 | Применение грунта-наполнителя
|  | О | Голый металл перед нанесением наполнителя укрыт антикорр. грунтом |  | Проверяется наруж. И внутр. Часть | Да или Нет | 3 | 1
|  | О | Грунт смешан для нанесения правильно? |  | Грунт смешан в соответствии с ТДС производителя и внесенных в "Рабочую карту" данных | Да или Нет | 7 | 0.25
|  | И | Корретное применение наполнителя мокрый по мокрому? |  | Наполнителем мокрый по мокрому покрыты все области внутри и снаружи Это должно включать все края, но это не относится к областям под ребрами каркасом капота. | Вычитается 0,25 для каждой области, где нет покрытия. | 3 | 1
|  | И | Равномерность слоя наполнителя. |  | Равномерность слоя наполнителя. Наружка и внутр. части оценивается отдельно. Соответствие определяется по эталонным образцам подготовленным экспертами. | Не соответствие эталону:внутрянка минус 0,25 балла, наружка минус 0,50 | 3 | 2
Д3 | Нанесение базового слоя
|  | И | Покрытие поверхности базовым слоем. |  | Проверяется наружняя и внутренняя часть на наличие областей не закрытых базой. Это должно включать все края, но это не относится к областям под ребрами / каркасом капота. | Вычтите 0,25 балла за каждую область более 5*5 мм не укрытую базой | 8 | 1
|  | О | Оценка цвета |  | Проверяется соотетствие нанесенного цвета стандартному образцу представленному экспертами.Оценивается после сушки по наружней части. | Да или Нет | 8 | 1
|  | С | Есть ли полосы, полоски или пятнистость в базовом слое (металлик)? |  | Измеряется экспертом с расстояния 1метра 30 сек |  | 5 | 2
|  |  |  | 0 | Вы можете увидеть дефекты со всех углов.
|  |  |  | 1 | Вы можете увидеть дефекты под прямым углом к центру.
|  |  |  | 2 | Вы можете увидеть дефекты только под одним углом 45 или 135 градусов относительно центра.
|  |  |  | 3 | Вы не видите дефекты ни под одним углом.
Д4 | Нанесение прозрачного лака.
|  | О | Лак правильно смешан для нанесения |  | Лак смешан в соответствии с ТДС производителя. С указанием данных смешивания в "Рабочей карте". | Да или Нет | 7 | 0.5
|  | И | Стандарт нанесения прозрачного лака |  | Проверяется по стандарту для текстуры лакового слоя после сушки по наружней части. | Соответствие стандартам 1 группы- мах оценка, стандарт 2 группы - 0,75 балла, стандарт 3 группы - 0,5 балла, нет стандарта - 0,0 баллов | 8 | 1
|  | О | Применение прозрачного лака на внутренней части детали |  | Внутренний слой. Прозрачный лак не должен иметь сухих участков более 10\10мм. | Да или Нет | 8 | 1
|  | О | Применение прозрачного лака - экстерьер (наружн.) |  | Проверяется наличие подтеков и наплывы. | Минус 0,25 балла за каждый дефект. | 8 | 1
|  | И | Посторонние реакции на лаке. |  | Проверяется дефекты (рыбий глаз , закипание и т.д). . | Минус 0,25 балла за каждую явную реакцию на лаке более 5/5 мм | 5 | 1
|  | С | Равномерность нанесения прозрачного лака. Наружняя часть. |  | Измеряется экспертом с расстояния 1метра 30 сек |  | 8 | 2
|  |  |  | 0 | Не соответствует профессиональному стандарту
|  |  |  | 1 | Наличие лакового слоя, но отсутсвует структура лака
|  |  |  | 2 | Выполненно на профессиональном уровне но имеются незначительное изменение стрктуры лака
|  |  |  | 3 | Выполненно на профессиональном уровне
Д5 | Устранение дефектов
|  | И | Отсутствие видимости дефектов на слое катафарезного покрытия детали после нанесения и сушки всех ЛКМ |  | Подтёки, протиры, неровности, пористость, оконтривание и т.д. на катафарезном слое. Фото фиксация дефектов экспертами обязательна. Не включая вмятины и заломы на детале. | Наличие дефектов на наружке минус 0,50 балла,на внутрянке минус 0,25 балла | 5 | 2
|  | И | Измерение толщины ЛКМ покрытия. (наружн часть) |  | Измерение проводится после сушки.Слой ЛКП должен измерятся в точках по заранее приготовленному Стандарту. | 130-150 мкм все баллы. 151-160 мкм половина, более 161 или менее 129 мкм -0 баллов | 5 | 2
Д6 | Охраны окружающей среды и ТБ
|  | О | Соблюдение ТБ и ОТ на всех этапах модуля |  | Корректное использование СЗ и соблюдение ТБ | Да или Нет |  | 0.25
|  | И | Количество использованых материалов |  | Эксперты учитывают вес приготовленных жидких материалов. | ---грамм базовой краски и меньше все баллы сохраняются, 601---- грамм, теряет половину баллов, свыше 651 грамм теряет все баллы. | 6 | 0.5
[5 empty] | Итого |  |  | 100