## Критерии оценки
| Мероприятие |  | "Отборочный этап Финала Всеросийского чемпионата "Профессионалы 2023"
| Номер компетенции |  | 10
| Наименование компетенции |  | Сварочные технологии
| Наименование квалификации |  | неактуально
| Шифр КОД |  | неактуально
Код | Подкритерий | Тип аспекта | Аспект | Судейский балл | Методика проверки аспекта | Требование или номинальный размер | Проф. задача | Макс. балл
А | Контрольные образцы 111 | [6 empty] | 17.75
А1 | Организация работы и охрана труда
|  | И | Соблюдение правил работы с электрооборудованием |  | Согласно инструкции по ОТ |  | 1 | 0.2
|  | И | Соблюдение правил организации рабочего места |  | Согласно инструкции по ОТ |  | 1 | 0.2
|  | И | Использование необходимых СИЗ при выполнении задания |  | Согласно инструкции по ОТ |  | 1 | 0.3
А2 | Сборка изделий (КСС)
|  | И | Сборка Тавра согласно чертежа |  | Количество и длина прихваток ссответствует требованиям. Соблюдена перпендикулярность. |  | 2 | 0.25
|  | И | Сборка Трубы согласно чертежа |  | Количество и длина прихваток ссответствует требованиям. Отсутсвуют линейные смещения ( допуск 1 мм) |  | 2 | 0.25
|  | И | Сборка КСС 10 мм согласно чертежа |  | Количество и длина прихваток ссответствует требованиям. Отсутсвуют линейные смещения ( допуск 1 мм) |  | 2 | 0.25
А3 | Использование технологической карты при сборке КСС
|  | И | Использование Режимов прописаных в технологической карте для таврового соединения |  | Режимы для сборки таврового соединения выбраны согласно технологической карты |  | 2 | 0.1
|  | И | Использование Режимов прописаных в технологической карте для трубного соединения |  | Режимы для сборки трубного соединения выбраны согласно технологической карты |  | 2 | 0.1
|  | И | Использование Режимов прописаных в технологической карте для стыкового соединения |  | Режимы для сборки стыкового соединения выбраны согласно технологической карты |  | 2 | 0.1
А4 | Использование технологической карты при сварке
|  | И | Использование Режимов прописаных в технологической карте для сварки таврового соединения |  | Режимы для сварки таврового соединения выбраны согласно технологической карты |  | 3 | 0.3
|  | И | Использование Режимов прописаных в технологической карте для сварки трубного соединения |  | Режимы для сварки трубного соединения выбраны согласно технологической карты |  | 3 | 0.3
|  | И | Использование Режимов прописаных в технологической карте для сварки стыкового соединения. |  | Режимы для сварки стыкового соединения выбраны согласно технологической карты |  | 3 | 0.3
А5 | ВИК Таврового соединения по ГОСТ Р ИСО 5817-2009
|  | И | Катет углового шва соответствует ТК и Чертежу? |  | Катет равен 8-10мм |  | 3 | 0.6
|  | И | Протяженность и глубина подреза соответствует допуску? |  | 5011-5012. макс.допустимая глубина прерывистого подреза не более 0.5 мм. Сплошной подрез любой измеряемой глубины не допустим = 0. Подрез любой протяженности, глубиной более 0,5 мм не допустим = 0 |  | 3 | 0.35
|  | И | Отсутствуют видимые поры? |  | Видимая пора 2017 или поверхностная пористость 2018. Обнаруженные с применением лупы х10. |  | 3 | 0.3
|  | И | Сварной шов сформирован правильно? |  | Отсутствуют такие дефекты как 506. наплыв \ 509. натек, 5213. выпуклость углового шва, вогнутость шва не допустима. |  | 3 | 0.3
|  | И | Обнаружены ли на поверхностях пластин следы ожога дугой? |  | 601. Не допустимо = 0. |  | 3 | 0.4
|  | С | Равномерность шва в облицовочном проходе, отсутствие кратеров и усадочных раковин |  |  |  | 3 | 0.6
|  |  |  | 0 | Сварной шов не равномерный, и /или имеет глубокие кратерные усадочные раковины, и/или высокие перепады между валиками, несплавления.
|  |  |  | 1 | Сварной шов равномерный, кратерные усадочные раковины имеют меньшую глубину, и/или сплавление между валиками есть, но имеет значительный перепад.
|  |  |  | 2 | Сварной шов равномерный, кратерные усадочные раковины имеют минимальную глубину, и/или сплавление между валиками есть, но имеет минимальный перепад.
|  |  |  | 3 | Сварной шов равномерный, кратерные усадочные раковины отсутствуют, между валиками перепада нет, хорошее сплавление.
А6 | ВИК трубного образца по ГОСТ Р ИСО 5817-2009
|  | И | Протяженность и глубина подреза соответствует допуску? |  | 5011-5012. макс.допустимая глубина прерывистого подреза 0,05 толщины детали, но не более 0.5 мм. Сплошной подрез любой измеряемой глубины не допустим = 0. Подрез любой протяженности, глубиной более 0,5 мм не допустим = 0 |  | 3 | 0.3
|  | И | Разделка кромок заполнена полностью? |  | Незаполнение не допускается = 0 |  | 3 | 0.4
|  | И | Выпуклость стыкового шва не превышает допустимых Режимов? |  | 502. Согласно ТК |  | 3 | 0.5
|  | И | Ширина шва |  | Согласно ТК |  | 3 | 0.6
|  | И | Обнаружены ли на поверхностях пластин следы ожога дугой? |  | 601. Не допустимо = 0. |  | 3 | 0.3
|  | И | Кратерные усадочные раковины отсутствуют? |  | 2024. Допускается до 0,5 величины усиления сварного шва. |  | 3 | 0.4
|  | И | Отсутствуют видимые поры? |  | Видимая пора 2017 или поверхностная пористость 2018. Обнаруженные с применением лупы х10. |  | 3 | 0.3
|  | И | Сварной шов сформирован правильно? |  | Отсутствуют такие дефекты как 506. наплыв \ 509. натек |  | 3 | 0.3
|  | И | Выпуклость корня шва не превышает допустимое значение? |  | 504. Согласно ТК |  | 3 | 0.5
|  | И | Вогнутость корня шва не превышает допустимое значение? |  | 515. Согласно ТК |  | 3 | 0.45
А7 | ВИК пластин, толщиной 10мм по ГОСТ Р ИСО 5817-2009
|  | И | Протяженность и глубина подреза соответствует допуску? |  | 5011-5012. макс.допустимая глубина прерывистого подреза 0,05 толщины детали, но не более 0.5 мм. Сплошной подрез любой измеряемой глубины не допустим = 0. Подрез любой протяжонности, глубиной более 0,5 мм не допустим = 0 |  | 3 | 0.4
|  | И | Разделка кромок заполнена полностью? |  | Незаполнение не допускается = 0 |  | 3 | 0.3
|  | И | Выпуклость стыкового шва не превышает допустимых Режимов? |  | 502. Согласно ТК |  | 3 | 0.6
|  | И | Ширина шва |  | Согласно ТК |  | 3 | 0.5
|  | И | Обнаружены ли на поверхностях пластин следы ожога дугой? |  | 601. Не допустимо = 0. |  | 3 | 0.3
|  | И | Кратерные усадочные раковины отсутствуют? |  | 2024. Допускается до 0,5 величины усиления сварного шва. |  | 3 | 0.4
|  | И | Отсутствуют видимые поры? |  | Видимая пора 2017 или поверхностная пористость 2018. Обнаруженные с применением лупы х10. |  | 3 | 0.3
|  | И | Сварной шов сформирован правильно? |  | Отсутствуют такие дефекты как 506. наплыв \ 509. натек |  | 3 | 0.35
|  | И | Выпуклость корня шва не превышает допустимое значение? |  | 504. Согласно ТК |  | 3 | 0.4
|  | И | Вогнутость корня шва не превышает допустимое значение? |  | 515. Согласно ТК |  | 3 | 0.45
А8 | Испытание на излом.
|  | И | Обеспечено полное сплавление корня соединения? |  | Ноль баллов, если не была проштампована стоп-точка |  | 6 | 1.5
|  | И | Обеспечено полное сплавление между проходами? |  | 1 Дефект 2.5 мм или менее = 0.70 балла. Два дефекта 2.5 или менее = 0.40 балла. 3 или более 2.5 мм = 0 баллов |  | 6 | 1.5
|  | И | На изломе отсутствуют видимые поры и включения? |  | Обнаруженные с применением лупы х10. Не допустимы = 0 |  | 6 | 1.5
Б | Конструкция работающая под давлением 111 | [6 empty] | 20.55
Б1 | Организация работы и охрана труда
|  | И | Соблюдение правил работы с электрооборудованием |  | Согласно инструкции по ОТ |  | 1 | 0.2
|  | И | Соблюдение правил организации рабочего места |  | Согласно инструкции по ОТ |  | 1 | 0.2
|  | И | Использование необходимых СИЗ при выполнении задания |  | Согласно инструкции по ОТ |  | 1 | 0.3
Б2 | Сборка конструкции, работающей под давлением
|  | И | Длина прихваток соответствует требованиям? |  | Длина прихваток не должна превышать 15 мм |  | 2 | 0.3
|  | И | Прихватки внутри конструкции отсутствуют? |  | Отсутсвуют прихватки внутри сосуда |  | 2 | 0.3
|  | И | Сборка изделия согласно чертежа? |  | Конструкция собрана согласно чертежу, соответствуют размеры (отклонения допустимы не более 2 мм по основанию конструкции) |  | 2 | 0.4
Б3 | Использование технологической карты при сборке
|  | И | Использование режимов прописаных в технологической карте. |  | Режимы для сборки конструкции работающей под давлением выбраны согласно технологической карты |  | 2 | 0.5
Б4 | Использование технологической карты при сварке
|  | И | Использование Режимов прописаных в технологической карте. |  | Режимы для сварки конструкции работающей под давлением выбраны согласно технологической карты |  | 3 | 1
Б5 | ВИК, Модуль Б, конструкция, работающая под давлением по ГОСТ Р ИСО 5817-2009
|  | И | Обнаружены ли на поверхностях модуля следы ожога дугой? |  | 601. 1 дефект = 0,5 балл, 2 дефекта = 0.3 балла, 3 и более = 0 баллов. 1 видимый ожог дугой = 1 дефект |  | 3 | 0.6
|  | И | Тавровое соединение - Сварные швы сформированы правильно? |  | Отсутствуют такие дефекты как 506. наплыв \ 509. натек |  | 3 | 0.5
|  | И | Тавровое соединение - Отсутствуют видимые поры? |  | 1 дефект = 0,3 балла, 2 дефекта = 0.1 балла, 3 и более = 0 балов. Одна видимая пора 2017 или поверхностная пористость 2018 = 1 дефект. Обнаруженные с применением лупы х10. |  | 3 | 0.5
|  | И | Тавровое соединение - Отсутствуют видимые включения? |  | 1 дефект = 0.3 балла, 2 дефекта = 0.1 балла, 3 и более = 0 балов. Одно видимое твердое включение группы №3 = 1 дефект. |  | 3 | 0.5
|  | И | Тавровое соединение - Протяженность и глубина подреза соответствует допуску? |  | 5011-5012. макс.допустимая глубина прерывистого подреза 0,05 толщины детали, но не более 0.5 мм. Сплошной подрез любой измеряемой глубины не допустим = 0. Подрез любой протяжонности, глубиной более 0,5 мм не допустим = 0 |  | 3 | 0.4
|  | И | Тавровое соединение - Катет углового шва соответствует ТК и Чертежу? |  | Согласно ТК |  | 3 | 0.6
|  | И | Стыковое соединение - Ширина шва |  | Согласно ТК |  | 3 | 0.4
|  | И | Стыковое соединение - Кратерные усадочные раковины отсутствуют? |  | 2024. Допускается до 0,5 величины усиления сварного шва. |  | 3 | 0.4
|  | И | Стыковое соединение - Сварные швы сформированы правильно? |  | Отсутствуют такие дефекты как 506. наплыв \ 509. натек. Не допускаются = 0 |  | 3 | 0.3
|  | И | Стыковое соединение - Отсутствуют видимые поры? |  | 1 дефект = 0.3 балла, 2 дефекта = 0.2 балла, 3 и более = 0 балов. Одна видимая пора 2017 или поверхностная пористость 2018 = 1 дефект. Обнаруженные с применением лупы х10. |  | 3 | 0.5
|  | И | Стыковое соединение - Отсутствуют видимые включения? |  | 1 дефект = 0.3 балла, 2 дефекта = 0.1 балла, 3 и более = 0 балов. Одно видимое твердое включение группы №3 = 1 дефект. Обнаруженные с применением лупы х10. |  | 3 | 0.5
|  | И | Стыковое соединение - Протяженность и глубина подреза соответствует допуску? |  | 5011-5012. макс.допустимая глубина прерывистого подреза 0,05 толщины детали, но не более 0.5 мм. Сплошной подрез любой измеряемой глубины не допустим = 0. Подрез любой протяженности, глубиной более 0,5 мм не допустим = 0 |  | 3 | 0.5
|  | И | Стыковое соединение - Наружное усиление швов находится в допуске? |  | 502. Согласно ТК |  | 3 | 0.5
|  | И | Угловое соединение - Ширина шва постоянна? |  | Согласно ТК |  | 3 | 0.4
|  | И | Угловое соединение - Сварные швы сформированы правильно? |  | Отсутствуют такие дефекты как 506. наплыв \ 509. натек |  | 3 | 0.4
|  | И | Угловое соединение - Отсутствуют видимые поры? |  | 1 дефект = 0.3 балла, 2 дефекта = 0.1 балла, 3 и более = 0 балов. Одна видимая пора 2017 или поверхностная пористость 2018 = 1 дефект. Обнаруженные с применением лупы х10. |  | 3 | 0.5
|  | И | Угловое соединение - Отсутствуют видимые включения? |  | 1 дефект = 0.3 балла, 2 дефекта = 0.1 балла, 3 и более = 0 балов. Одно видимое твердое включение группы №3 = 1 дефект. Обнаруженные с применением лупы х10. |  | 3 | 0.5
|  | И | Угловое соединение - Протяженность и глубина подреза соответствует допуску? |  | 5011-5012. макс.допустимая глубина прерывистого подреза 0,05 толщины детали, но не более 0.5 мм. Сплошной подрез любой измеряемой глубины не допустим = 0. Подрез любой протяженности, глубиной более 0,5 мм не допустим = 0 |  | 3 | 0.5
|  | С | С полным радиусом выполнены угловые соединения? |  |  |  | 3 | 1
|  |  |  | 0 | Поверхность радиальна менее 25% по протяженности - оценка 0
|  |  |  | 1 | Поверхность радиальна в пределах от 25 % до 50% по протяженности - оценка 1
|  |  |  | 2 | Поверхность радиальна в пределах от 50 % до 75% по протяженности - оценка 2
|  |  |  | 3 | Поверхность радиальна свыше 75% по протяженности - оценка 3
|  | С | Изделие полностью очищено? |  |  |  | 3 | 0.6
|  |  |  | 0 | изделие не очищено полностью
|  |  |  | 1 | изделие очищено не полностью, значительное количество шлака брызг и копоти
|  |  |  | 2 | на изделии присутствует незначительное количество шлака, брызг и копоти
|  |  |  | 3 | изделие полностью очищено от шлака брызг и копоти
|  | С | Тавровое соединение - Кратерные усадочные раковины отсутствуют? |  |  |  | 3 | 0.7
|  |  |  | 0 | Сварной шов не равномерный, и/или имеет глубокие кратерные усадочные раковины, и/или высокие перепады между валиками, несплавления
|  |  |  | 1 | Сварной шов равномерный, кратерные усадочные раковины имеют меньшую глубину, и/или сплавление между валиками есть, но имеют значительный перепад
|  |  |  | 2 | Сварной шов равномерный, кратерные усадочные раковины имеют минимальную глубину, и/или сплавление между валиками есть, но имеют минимальный перепад
|  |  |  | 3 | Сварной шов равномерный, кратерные усадочные раковины отсутствуют, между валиками перепада нет, хорошее сплавление
|  | С | Угловое соединение - Кратерные усадочные раковины отсутствуют? |  |  |  | 3 | 0.7
|  |  |  | 0 | Сварной шов не равномерный, и/или имеет глубокие кратерные усадочные раковины, и/или высокие перепады между валиками, несплавления
|  |  |  | 1 | Сварной шов равномерный, кратерные усадочные раковины имеют меньшую глубину, и/или сплавление между валиками есть, но имеют значительный перепад
|  |  |  | 2 | Сварной шов равномерный, кратерные усадочные раковины имеют минимальную глубину, и/или сплавление между валиками есть, но имеют минимальный перепад
|  |  |  | 3 | Сварной шов равномерный, кратерные усадочные раковины отсутствуют, между валиками перепада нет, хорошее сплавление
Б6 | Гидравлические испытания
|  | И | Изделие предоставлено для гидравлического испытания |  | Изделие предоставлено |  | 6 | 0.35
|  | И | Изделие выдерживает давление 2 Бар |  | Нет утечки при 2 Бар |  | 6 | 1
|  | И | Изделие выдерживает давление 4 Бар |  | Нет утечки при 4 Бар |  | 6 | 1
|  | И | Изделие выдерживает давление 6 Бар |  | Нет утечки при 6 Бар |  | 6 | 1
|  | И | Изделие выдерживает давление 8 Бар |  | Нет утечки при 8 Бар |  | 6 | 1.2
|  | И | Изделие выдерживает давление 10 Бар |  | Нет утечки при 10 Бар |  | 6 | 1.3
В | Контрольные образцы 135 | [6 empty] | 14.5
В1 | Организация работы и охрана труда
|  | И | Соблюдение правил работы с электрооборудованием |  | Согласно инструкции по ОТ |  | 1 | 0.2
|  | И | Соблюдение правил работы с газовыми баллонами и газовым оборудованием |  | Согласно инструкции по ОТ |  | 1 | 0.25
|  | И | Соблюдение правил организации рабочего места |  | Согласно инструкции по ОТ |  | 1 | 0.2
|  | И | Использование необходимых СИЗ при выполнении задания |  | Согласно инструкции по ОТ |  | 1 | 0.3
В2 | Сборка изделий (КСС)
|  | И | Сборка Тавра согласно чертежа |  | Количество и длина прихваток ссответствует требованиям. Соблюдена перпендикулярность. |  | 2 | 0.25
|  | И | Сборка Трубы согласно чертежа |  | Количество и длина прихваток ссответствует требованиям. Отсутсвуют линейные смещения ( допуск 1 мм) |  | 2 | 0.25
|  | И | Сборка КСС 10 мм согласно чертежа |  | Количество и длина прихваток ссответствует требованиям. Отсутсвуют линейные смещения ( допуск 1 мм) |  | 2 | 0.25
В3 | Использование технологической карты при сборке
|  | И | Использование Режимов прописаных в технологической карте для таврового соединения |  | Режимы для сборки таврового соединения выбраны согласно технологической карты |  | 2 | 0.1
|  | И | Использование Режимов прописаных в технологической карте для трубного соединения |  | Режимы для сборки трубного соединения выбраны согласно технологической карты |  | 2 | 0.1
|  | И | Использование Режимов прописаных в технологической карте для стыкового соединения |  | Режимы для сборки стыкового соединения выбраны согласно технологической карты |  | 2 | 0.1
В4 | Использование технологической карты при сварке
|  | И | Использование Режимов прописаных в технологической карте для сварки таврового соединения |  | Режимы для сварки таврового соединения выбраны согласно технологической карты |  | 4 | 0.3
|  | И | Использование Режимов прописаных в технологической карте для сварки трубного соединения |  | Режимы для сварки трубного соединения выбраны согласно технологической карты |  | 4 | 0.3
|  | И | Использование Режимов прописаных в технологической карте для сварки стыкового соединения. |  | Режимы для сварки стыкового соединения выбраны согласно технологической карты |  | 4 | 0.3
В5 | ВИК Таврового соединения по ГОСТ Р ИСО 5817-2009
|  | И | Катет углового шва соответствует ТК и Чертежу? |  | должен соответствовать ТК |  | 4 | 0.6
|  | И | Протяженность и глубина подреза соответствует допуску? |  | 5011-5012. макс.допустимая глубина прерывистого подреза не более 0.5 мм. Сплошной подрез любой измеряемой глубины не допустим = 0. Подрез любой протяженности, глубиной более 0,5 мм не допустим = 0 |  | 4 | 0.2
|  | И | Отсутствуют видимые поры? |  | Видимая пора 2017 или поверхностная пористость 2018. Обнаруженные с применением лупы х10. |  | 4 | 0.35
|  | И | Сварной шов сформирован правильно? |  | Отсутствуют такие дефекты как 506. наплыв \ 509. натек, 5213. выпуклость углового шва, вогнутость шва не допустима. |  | 4 | 0.35
|  | И | Обнаружены ли на поверхностях пластин следы ожога дугой? |  | 601. Не допустимо = 0. |  | 4 | 0.3
|  | С | Равномерность шва в облицовочном проходе, отсутствие кратеров и усадочных раковин |  |  |  | 4 | 0.5
|  |  |  | 0 | Сварной шов не равномерный, и /или имеет глубокие кратерные усадочные раковины, и/или высокие перепады между валиками, несплавления.
|  |  |  | 1 | Сварной шов равномерный, кратерные усадочные раковины имеют меньшую глубину, и/или сплавление между валиками есть, но имеет значительный перепад.
|  |  |  | 2 | Сварной шов равномерный, кратерные усадочные раковины имеют минимальную глубину, и/или сплавление между валиками есть, но имеет минимальный перепад.
|  |  |  | 3 | Сварной шов равномерный, кратерные усадочные раковины отсутствуют, между валиками перепада нет, хорошее сплавление.
В6 | ВИК трубного образца по ГОСТ Р ИСО 5817-2009
|  | И | Протяженность и глубина подреза соответствует допуску? |  | 5011-5012. макс.допустимая глубина прерывистого подреза 0,05 толщины детали, но не более 0.5 мм. Сплошной подрез любой измеряемой глубины не допустим = 0. Подрез любой протяженности, глубиной более 0,5 мм не допустим = 0 |  | 4 | 0.35
|  | И | Разделка кромок заполнена полностью? |  | Незаполнение не допускается = 0 |  | 4 | 0.3
|  | И | Выпуклость стыкового шва не превышает допустимых Режимов? |  | 502. должна соответствовать ТК |  | 4 | 0.35
|  | И | Ширина шва |  | Ширина должна соответствовать ТК |  | 4 | 0.3
|  | И | Обнаружены ли на поверхностях пластин следы ожога дугой? |  | 601. Не допустимо = 0. |  | 4 | 0.2
|  | И | Кратерные усадочные раковины отсутствуют? |  | 2024. Допускается до 0,5 величины усиления сварного шва. |  | 4 | 0.35
|  | И | Отсутствуют видимые поры? |  | Видимая пора 2017 или поверхностная пористость 2018. Обнаруженные с применением лупы х10. |  | 4 | 0.4
|  | И | Сварной шов сформирован правильно? |  | Отсутствуют такие дефекты как 506. наплыв \ 509. натек |  | 4 | 0.3
|  | И | Выпуклость корня шва не превышает допустимое значение? |  | 504. должна соответствовать ТК |  | 4 | 0.4
|  | И | Вогнутость корня шва не превышает допустимое значение? |  | 515. должна соответствовать ТК |  | 4 | 0.4
В7 | ВИК пластин, толщиной 10мм по ГОСТ Р ИСО 5817-2009
|  | И | Протяженность и глубина подреза соответствует допуску? |  | 5011-5012. макс.допустимая глубина прерывистого подреза 0,05 толщины детали, но не более 0.5 мм. Сплошной подрез любой измеряемой глубины не допустим = 0. Подрез любой протяжонности, глубиной более 0,5 мм не допустим = 0 |  | 4 | 0.25
|  | И | Разделка кромок заполнена полностью? |  | Незаполнение не допускается = 0 |  | 4 | 0.25
|  | И | Выпуклость стыкового шва не превышает допустимых Режимов? |  | 502. должна соответствовать ТК |  | 4 | 0.3
|  | И | Ширина шва |  | Ширина должна соответствовать ТК |  | 4 | 0.3
|  | И | Обнаружены ли на поверхностях пластин следы ожога дугой? |  | 601. Не допустимо = 0. |  | 4 | 0.25
|  | И | Кратерные усадочные раковины отсутствуют? |  | 2024. Допускается до 0,5 величины усиления сварного шва. |  | 4 | 0.3
|  | И | Отсутствуют видимые поры? |  | Видимая пора 2017 или поверхностная пористость 2018. Обнаруженные с применением лупы х10. |  | 4 | 0.3
|  | И | Сварной шов сформирован правильно? |  | Отсутствуют такие дефекты как 506. наплыв \ 509. натек |  | 4 | 0.3
|  | И | Выпуклость корня шва не превышает допустимое значение? |  | 504. должна соответствовать ТК |  | 4 | 0.35
|  | И | Вогнутость корня шва не превышает допустимое значение? |  | 515. должна соответствовать ТК |  | 4 | 0.35
В8 | Испытание на излом.
|  | И | Обеспечено полное сплавление корня соединения? |  | Ноль баллов, если не была проштампована стоп-точка |  | 6 | 1
|  | И | Обеспечено полное сплавление между проходами? |  | 1 Дефект 2.5 мм или менее = 0.70 балла. Два дефекта 2.5 или менее = 0.40 балла. 3 дефекта или более 2.5 мм = 0 баллов |  | 6 | 1
|  | И | На изломе отсутствуют видимые поры и включения? |  | Обнаруженные с применением лупы х10. Не допустимы = 0 |  | 6 | 1
Г | Конструкция работающая под давлением 135 | [6 empty] | 24.6
Г1 | Организация работы и охрана труда
|  | И | Соблюдение правил работы с электрооборудованием |  | Согласно инструкции по ОТ |  | 1 | 0.2
|  | И | Соблюдение правил работы с газовыми баллонами и газовым оборудованием |  | Согласно инструкции по ОТ |  | 1 | 0.25
|  | И | Соблюдение правил организации рабочего места |  | Согласно инструкции по ОТ |  | 1 | 0.2
|  | И | Использование необходимых СИЗ при выполнении задания |  | Согласно инструкции по ОТ |  | 1 | 0.3
Г2 | Сборка конструкции, работающей под давлением
|  | И | Длина прихваток соответствует требованиям? |  | Длина прихваток не должна привышать 15 мм |  | 2 | 0.3
|  | И | Прихватки внутри конструкции отсутствуют? |  | Отсутствуют прихватки внутри сосуда |  | 2 | 0.3
|  | И | Сборка изделия согласно чертежа? |  | Конструкция собрана согласно чертежу, соответствуют размеры (отклонения допустимы не более 2 мм по основанию конструкции) |  | 2 | 0.4
Г3 | Использование технологической карты при сборке
|  | И | Использование Режимов прописаных в технологической карте. |  | Режимы для сборки конструкции работающей под давлением выбраны согласно технологической карты |  | 2 | 0.5
Г4 | Использование технологической карты при сварке
|  | И | Использование Режимов прописаных в технологической карте. |  | Режимы для сварки конструкции работающей под давлением выбраны согласно технологической карты |  | 4 | 1
Г5 | ВИК, Модуль Г, конструкция, работающая под давлением по ГОСТ Р ИСО 5817-2009
|  | И | Обнаружены ли на поверхностях модуля следы ожога дугой? |  | 601. 1 дефект = 0,3 балл, 2 дефекта = 0.2 балла, 3 и более = 0 баллов. 1 видимый ожог дугой = 1 дефект |  | 4 | 0.5
|  | И | Тавровое соединение - Сварные швы сформированы правильно? |  | Отсутствуют такие дефекты как 506. наплыв \ 509. натек |  | 4 | 0.4
|  | И | Тавровое соединение - Отсутствуют видимые поры? |  | 1 дефект = 0,3 балла, 2 дефекта = 0.1 балла, 3 и более = 0 балов. Одна видимая пора 2017 или поверхностная пористость 2018 = 1 дефект. Обнаруженные с применением лупы х10. |  | 4 | 0.5
|  | И | Тавровое соединение - Отсутствуют видимые включения? |  | 1 дефект = 0.3 балла, 2 дефекта = 0.1 балла, 3 и более = 0 балов. Одно видимое твердое включение группы №3 = 1 дефект. |  | 4 | 0.3
|  | И | Тавровое соединение - Протяженность и глубина подреза соответствует допуску? |  | 5011-5012. макс.допустимая глубина прерывистого подреза 0,05 толщины детали, но не более 0.5 мм. Сплошной подрез любой измеряемой глубины не допустим = 0. Подрез любой протяжонности, глубиной более 0,5 мм не допустим = 0 |  | 4 | 0.5
|  | И | Тавровое соединение - Катет углового шва соответствует ТК и Чертежу? |  | Катет согласно чертежа |  | 4 | 1
|  | И | Стыковое соединение - Ширина шва |  | должна соответствовать ТК |  | 4 | 0.8
|  | И | Стыковое соединение - Кратерные усадочные раковины отсутствуют? |  | 2024. Допускается до 0,5 величины усиления сварного шва. |  | 4 | 0.4
|  | И | Стыковое соединение - Сварные швы сформированы правильно? |  | Отсутствуют такие дефекты как 506. наплыв \ 509. натек. Не допускаются = 0 |  | 4 | 0.5
|  | И | Стыковое соединение - Отсутствуют видимые поры? |  | 1 дефект = 0.3 балла, 2 дефекта = 0.2 балла, 3 и более = 0 балов. Одна видимая пора 2017 или поверхностная пористость 2018 = 1 дефект. Обнаруженные с применением лупы х10. |  | 4 | 0.7
|  | И | Стыковое соединение - Отсутствуют видимые включения? |  | 1 дефект = 0.3 балла, 2 дефекта = 0.1 балла, 3 и более = 0 балов. Одно видимое твердое включение группы №3 = 1 дефект. Обнаруженные с применением лупы х10. |  | 4 | 0.5
|  | И | Стыковое соединение - Протяженность и глубина подреза соответствует допуску? |  | 5011-5012. макс.допустимая глубина прерывистого подреза 0,05 толщины детали, но не более 0.5 мм. Сплошной подрез любой измеряемой глубины не допустим = 0. Подрез любой протяжонности, глубиной более 0,5 мм не допустим = 0 |  | 4 | 0.3
|  | И | Стыковое соединение - Разделка кромок заполнена полностью? |  | Незаполнение не допускается = 0 |  | 4 | 0.4
|  | И | Стыковое соединение - Наружное усиление швов находится в допуске? |  | 502. в соответствии с ТК |  | 4 | 0.3
|  | И | Угловое соединение - Ширина шва постоянна? |  | Допустима разница 2 мм по ширине |  | 4 | 0.6
|  | И |  |  | Отсутствуют такие дефекты как 506. наплыв \ 509. натек |  | 4 | 0.5
|  | И | Угловое соединение - Отсутствуют видимые поры? |  | 1 дефект = 0.3 балла, 2 дефекта = 0.1 балла, 3 и более = 0 балов. Одна видимая пора 2017 или поверхностная пористость 2018 = 1 дефект. Обнаруженные с применением лупы х10. |  | 4 | 0.5
|  | И | Угловое соединение - Отсутствуют видимые включения? |  | 1 дефект = 0.3 балла, 2 дефекта = 0.1 балла, 3 и более = 0 балов. Одно видимое твердое включение группы №3 = 1 дефект. Обнаруженные с применением лупы х10. |  | 4 | 0.5
|  | И | Угловое соединение - Протяженность и глубина подреза соответствует допуску? |  | 5011-5012. макс.допустимая глубина прерывистого подреза 0,05 толщины детали, но не более 0.5 мм. Сплошной подрез любой измеряемой глубины не допустим = 0. Подрез любой протяженности, глубиной более 0,5 мм не допустим = 0 |  | 4 | 0.5
|  | С | С полным радиусом выполнены угловые соединения? |  |  |  | 4 | 1
|  |  |  | 0 | Поверхность радиальна менее 25% по протяженности - оценка 0
|  |  |  | 1 | Поверхность радиальна в пределах от 25 % до 50% по протяженности - оценка 1
|  |  |  | 2 | Поверхность радиальна в пределах от 50 % до 75% по протяженности - оценка 2
|  |  |  | 3 | Поверхность радиальна свыше 75% по протяженности - оценка 3
|  | С | Изделие полностью очищено? |  |  |  | 4 | 0.6
|  |  |  | 0 | изделие не очищено полностью
|  |  |  | 1 | изделие очищено не полностью, значительное количество шлака брызг и копоти
|  |  |  | 2 | на изделии присутствует незначительное количество шлака, брызг и копоти
|  |  |  | 3 | изделие полностью очищено от шлака брызг и копоти
|  |  | Тавровое соединение - Кратерные усадочные раковины отсутствуют? |  |  |  | 4 | 1
|  |  |  | 0 | Сварной шов не равномерный, и/или имеет глубокие кратерные усадочные раковины, и/или высокие перепады между валиками, несплавления
|  |  |  | 1 | Сварной шов равномерный, кратерные усадочные раковины имеют меньшую глубину, и/или сплавление между валиками есть, но имеют значительный перепад
|  |  |  | 2 | Сварной шов равномерный, кратерные усадочные раковины имеют минимальную глубину, и/или сплавление между валиками есть, но имеют минимальный перепад
|  |  |  | 3 | Сварной шов равномерный, кратерные усадочные раковины отсутствуют, между валиками перепада нет, хорошее сплавление
|  | С | Угловое соединение - Кратерные усадочные раковины отсутствуют? |  |  |  | 4 | 1
|  |  |  | 0 | Сварной шов не равномерный, и/или имеет глубокие кратерные усадочные раковины, и/или высокие перепады между валиками, несплавления
|  |  |  | 1 | Сварной шов равномерный, кратерные усадочные раковины имеют меньшую глубину, и/или сплавление между валиками есть, но имеют значительный перепад
|  |  |  | 2 | Сварной шов равномерный, кратерные усадочные раковины имеют минимальную глубину, и/или сплавление между валиками есть, но имеют минимальный перепад
|  |  |  | 3 | Сварной шов равномерный, кратерные усадочные раковины отсутствуют, между валиками перепада нет, хорошее сплавление
Г6 | Гидравлические испытания
|  | И | Изделие предоставлено для гидравлического испытания |  | Изделие предоставлено |  | 6 | 0.35
|  | И | Изделие выдерживает давление 10 Бар |  | Нет утечки при 10 Бар |  | 6 | 1
|  | И | Изделие выдерживает давление 20 Бар |  | Нет утечки при 20 Бар |  | 6 | 1.05
|  | И | Изделие выдерживает давление 30 Бар |  | Нет утечки при 30 Бар |  | 6 | 1.1
|  | И | Изделие выдерживает давление 40 Бар |  | Нет утечки при 40 Бар |  | 6 | 1.15
|  | И | Изделие выдерживает давление 50 Бар |  | Нет утечки при 50 Бар |  | 6 | 1.2
|  | И | Изделие выдерживает давление 55 Бар |  | Нет утечки при 55 Бар |  | 6 | 1.3
|  | И | Изделие выдерживает давление 60 Бар |  | Нет утечки при 60 Бар |  | 6 | 1.5
Д | Контрольные образцы из алюминия | [6 empty] | 7.4
Д1 | Организация работы и охрана труда
|  | И | Соблюдение правил работы с электрооборудованием |  | Согласно инструкции по ОТ |  | 1 | 0.2
|  | И | Соблюдение правил работы с газовыми баллонами и газовым оборудованием |  | Согласно инструкции по ОТ |  | 1 | 0.2
|  | И | Соблюдение правил организации рабочего места |  | Согласно инструкции по ОТ |  | 1 | 0.2
|  | И | Использование необходимых СИЗ при выполнении задания |  | Согласно инструкции по ОТ |  | 1 | 0.3
Д2 | Сборка образцов из алюминия
|  | И | Длина прихваток соответствует требованиям? |  | Длина прихваток не должна превышать 10 мм |  | 2 | 0.2
|  | И | Сборка изделия согласно чертежа? |  | Отсутствуют линейные смещения (Д1), соблюдена перпендикулярность(Д2,Д3) |  | 2 | 0.2
Д3 | Использование технологической карты
|  | И | Использование Режимов прописаных в технологической карте. |  | Режимы для сборки образцов из алюминия выбраны согласно технологической карты |  | 2 | 0.5
Д4 | ВИК Модуль Д из Алюминия по ГОСТ Р ИСО 10042-2009
|  | И | Обнаружены ли на поверхностях модуля следы ожога дугой? |  | 601. Не допустимо = 0. |  | 5 | 0.45
|  | И | Ширина стыкового шва |  | Согласно ТК |  | 5 | 0.4
|  | И | Стыковое соединение - Выпуклость швов находится в допуске? |  | Согласно ТК |  | 5 | 0.4
|  | И | Отсутствуют видимые поры? |  | 1 дефект = 0.25 балла, 2 дефекта = 0.1 балла, 3 и более = 0 балов. Одна видимая пора 2017 или поверхностная пористость 2018 = 1 дефект. Обнаруженные с применением лупы х10. |  | 5 | 0.3
|  | И | Отсутствуют видимые включения? |  | 1 дефект = 0.25 балла, 2 дефекта = 0.1 балла, 3 и более = 0 балов. Одно видимое твердое включение группы №3 = 1 дефект. Обнаруженные с применением лупы х10. |  | 5 | 0.3
|  | И | Протяженность и глубина подреза соответствует допуску? |  | 5011-5012. макс.допустимая глубина прерывистого подреза 0,1 толщины детали. Сплошной подрез любой измеряемой глубины не допустим = 0. Подрез любой протяженности, глубиной более 0,3 мм не допустим = 0 |  | 5 | 0.2
|  | И | Стыковые швы выполнены с полным проплавлением? |  | Проплавление не превышающее 3 мм составляет 100% = 0,60 балла, >или=90% = 0,50 балла, >или=75% = 0,00 балл |  | 5 | 0.6
|  | И | Стыковое соединение - Отсутствует избыточное проплавление? |  | Свыше 3 мм. Не допустимо = 0 |  | 5 | 0.4
|  | И | Сварной шов сформирован правильно? |  | Отсутствуют такие дефекты как 506. наплыв \ 509. натек |  | 5 | 0.4
|  | И | Кратерные усадочные раковины отсутствуют? |  | 2024. Допускается до 0,5 величины усиления сварного шва. |  | 5 | 0.35
|  | И | Угловые швы выполнены с полным проплавлением? |  | Проплавление не превышающее 3 мм составляет 100% = 1,00 балл, >или=90% = 0,50 балла, >или=75% = 0,00 балл |  | 5 | 1
|  | И | Угловое соединение - Отсутствует избыточное проплавление? |  | Свыше 3 мм. Не допустимо = 0 |  | 5 | 0.8
Е | Контрольные образцы из высоколегированной стали | [6 empty] | 7.75
Е1 | Организация работы и охрана труда
|  | И | Соблюдение правил работы с электрооборудованием |  | Согласно инструкции по ОТ |  | 1 | 0.2
|  | И | Соблюдение правил работы с газовыми баллонами и газовым оборудованием |  | Согласно инструкции по ОТ |  | 1 | 0.2
|  | И | Соблюдение правил организации рабочего места |  | Согласно инструкции по ОТ |  | 1 | 0.2
|  | И | Использование необходимых СИЗ при выполнении задания |  | Согласно инструкции по ОТ |  | 1 | 0.3
Е2 | Сборка образцов из высоколегтрованной стали стали
|  | И | Длина прихваток соответствует требованиям? |  | Длина прихваток не должна превышать 10 мм |  | 2 | 0.2
|  | И | Сборка изделия согласно чертежа? |  | Отсутствуют линейные смещения (Е1), соблюдена перпендикулярность(Е2,Е3) |  | 2 | 0.2
Е3 | Контрольные образцы из высоколегированной стали
|  | И | Использование Режимов прописаных в технологической карте. |  | Режимы для сборки образцов из алюминия выбраны согласно технологической карты |  | 2 | 0.5
Е4 | ВИК Модуль Е, образцы из высоколегированной стали по ГОСТ Р ИСО 5817-2009
|  | И | Обнаружены ли на поверхностях модуля следы ожога дугой? |  | 601. Не допустимо = 0. |  | 5 | 0.45
|  | И | Отсутствуют видимые поры? |  | 1 дефект = 0.25 балла, 2 дефекта = 0.1 балла, 3 и более = 0 балов. Одна видимая пора 2017 или поверхностная пористость 2018 = 1 дефект. Обнаруженные с применением лупы х10. |  | 5 | 0.4
|  | И | Отсутствуют видимые включения? |  | 1 дефект = 0.25 балла, 2 дефекта = 0.1 балла, 3 и более = 0 балов. Одно видимое твердое включение группы №3 = 1 дефект. Обнаруженные с применением лупы х10. |  | 5 | 0.4
|  | И | Протяженность и глубина подреза соответствует допуску? |  | 5011-5012. макс.допустимая глубина прерывистого подреза 0,1 толщины детали, но не более 0.3 мм. Сплошной подрез любой измеряемой глубины не допустим = 0. Подрез любой протяжонности, глубиной более 0,3 мм не допустим = 0 |  | 5 | 0.2
|  | И | Стыковые швы выполнены с полным проплавлением? |  | Проплавление не превышающее 3 мм составляет 100% = 0,60 балла, >или=90% = 0,50 балла, >или=75% = 0,00 балл |  | 5 | 0.6
|  | И | Стыковое соединение - Отсутствует избыточное проплавление? |  | Свыше 3 мм. Не допустимо = 0 |  | 5 | 0.4
|  | И | Тавровое соединение - Катет углового шва соответствует ТК и Чертежу? |  | Согласно ТК |  | 5 | 0.6
|  | И | Тавровое соединение - Отсутствует избыточное проплавление? |  | 5043. Проплавления не допустимы = 0 баллов |  | 5 | 0.5
|  | И | Сварной шов сформирован правильно? |  | Отсутствуют такие дефекты как 506. наплыв \ 509. натек |  | 5 | 0.3
|  | И | Кратерные усадочные раковины отсутствуют? |  | 2024. Допускается до 0,5 величины усиления сварного шва. |  | 5 | 0.3
|  | И | Угловые швы выполнены с полным проплавлением? |  | Проплавление не превышающее 3 мм составляет 100% = 1,0 балл, >или=90% = 0,50 балла, >или=75% = 0,00 балл |  | 5 | 1
|  | И | Угловое соединение - Отсутствует избыточное проплавление? |  | Свыше 3 мм. Не допустимо = 0 |  | 5 | 0.8
Ж | Конструкция из углеродистой стали | [6 empty] | 7.45
Ж1 | Организация работы и охрана труда
|  | И | Соблюдение правил работы с электрооборудованием |  | Согласно инструкции по ОТ и ТБ |  | 1 | 0.2
|  | И | Соблюдение правил работы с газовыми баллонами и газовым оборудованием |  | Согласно инструкции по ОТ и ТБ |  | 1 | 0.2
|  | И | Соблюдение правил организации рабочего места |  | Согласно инструкции по ОТ и ТБ |  | 1 | 0.2
|  | И | Использование необходимых СИЗ при выполнении задания |  | Согласно инструкции по ОТ и ТБ |  | 1 | 0.3
Ж2 | Сборка конструкции из углеродистой стали | И
|  | И | Длина прихваток соответствует требованиям? |  | Длина прихваток не должна превышать 10 мм |  | 2 | 0.2
|  | И | Прихватки внутри конструкции отсутствуют? |  | Отсутсвуют прихватки внутри сосуда |  | 2 | 0.2
|  | И | Сборка изделия согласно чертежа? |  | Конструкция собрана согласно чертежу, соответствуют размеры (отклонения допустимы не более 2 мм по основанию конструкции) |  | 2 | 0.2
Ж3 | Использование технологической карты | И
|  | И | Использование Режимов прописаных в технологической карте. |  | Режимы для сварки образцов из алюминия выбраны согласно технологической карты |  | 2 | 0.5
Ж4 | ВИК Модуль Ж, конструкция из углеродистой по ГОСТ Р ИСО 10042-2009
|  | И | Обнаружены ли на поверхностях модуля следы ожога дугой? |  | 601. Не допустимо = 0. |  | 5 | 0.45
|  | И | Ширина стыкового шва |  | Согласно ТК |  | 5 | 0.5
|  | И | Стыковое соединение - Выпуклость швов находится в допуске? |  | Согласно ТК |  | 5 | 0.4
|  | И | Отсутствуют видимые поры на всей конструкции |  | 1 дефект = 0.25 балла, 2 дефекта = 0.10 балла, 3 и более = 0 балов. Одна видимая пора 2017 или поверхностная пористость 2018 = 1 дефект. Обнаруженные с применением лупы х10. |  | 5 | 0.4
|  | И | Отсутствуют видимые включения на всей конструкции |  | 1 дефект = 0.25 балла, 2 дефекта = 0.10 балла, 3 и более = 0 балов. Одно видимое твердое включение группы №3 = 1 дефект. Обнаруженные с применением лупы х10. |  | 5 | 0.4
|  |  | Протяженность и глубина подреза соответствует допуску на всей конструкции |  | 5011-5012. макс.допустимая глубина прерывистого подреза 0,1 толщины детали. Сплошной подрез любой измеряемой глубины не допустим = 0. Подрез любой протяженности, глубиной более 0,3 мм не допустим = 0 |  | 5 | 0.4
|  | И | Тавровое соединение - Катет углового шва соответствует ТК и Чертежу? |  | Согласно ТК |  | 5 | 0.8
|  | И | Сварной шов таврового соединения сформирован правильно? |  | Отсутствуют такие дефекты как 506. наплыв \ 509. натек |  | 5 | 0.4
|  | И | Кратерные усадочные раковины отсутствуют? |  | 2024. Допускается до 0,5 величины усиления сварного шва. |  | 5 | 0.4
|  | И | Сварной шов углового соединения сформирован правильно? |  | Отсутствуют такие дефекты как 506. наплыв \ 509. натек |  | 5 | 1.3
[5 empty] | Итого |  |  | 100

## Перечень профессиональных задач
Перечень профессиональных задач
1 | Организация работы и охрана труда
2 | Технологии подготовки и сборки, сварочные материалы
3 | Технология РД (111 ММА)
4 | Технология МП (135 MIG/MAG)
5 | Технология РАД (141) TIG
6 | Анализ работы, обеспечение качества и испытания