## Матрица
Обобщенная трудовая функция | Трудовая функция | Нормативный документ/ЗУН | Модуль | Константа/вариатив | ИЛ | КО | набранные баллы в регионе
Подготовка, сборка, сварка и зачистка после сварки сварных швов элементов конструкции (изделий, узлов, деталей) | Ручная дуговая сварка (наплавка, резка) плавящимся покрытым электродом (РД) простых деталей неответственных конструкций | ПС: 40.002; ФГОС СПО 15.01.05 Сварщик ручной и частично механизированной сварки (наплавки) | Модуль 1 (Модуль А) – РДС углеродистой стали (трубы+пластины) | Константа | Раздел ИЛ 1 | 17.75
Подготовка, сборка, сварка и зачистка после сварки сварных швов элементов конструкции (изделий, узлов, деталей) | Ручная дуговая сварка (наплавка, резка) плавящимся покрытым электродом (РД) простых деталей неответственных конструкций | ПС: 40.002; ФГОС СПО 15.01.05 Сварщик ручной и частично механизированной сварки (наплавки) | Модуль 2 (Модуль Б) -РДС конструкции работающей под давлением | Константа | Раздел ИЛ 2 | 20.55
Подготовка, сборка, сварка и зачистка после сварки сварных швов элементов конструкции (изделий, узлов, деталей) | Частично механизированная сварка (наплавка) плавлением простых деталей неответственных конструкций | ПС: 40.002; ФГОС СПО 15.01.05 Сварщик ручной и частично механизированной сварки (наплавки) | Модуль 3 (Модуль В) – МП углеродистой стали (трубы+пластины) | Константа | Раздел ИЛ 3 | 14.5
Подготовка, сборка, сварка и зачистка после сварки сварных швов элементов конструкции (изделий, узлов, деталей) | Частично механизированная сварка (наплавка) плавлением простых деталей неответственных конструкций | ПС: 40.002; ФГОС СПО 15.01.05 Сварщик ручной и частично механизированной сварки (наплавки) | Модуль 4 (Модуль Г) – МП конструкции работающей под давлением | Константа | Раздел ИЛ 4 | 24.6
Подготовка, сборка, сварка и зачистка после сварки сварных швов элементов конструкции (изделий, узлов, деталей) | Ручная дуговая сварка (наплавка) неплавящимся электродом в защитном газе (РАД) простых деталей неответственных конструкций | ПС: 40.002; ФГОС СПО 15.01.05 Сварщик ручной и частично механизированной сварки (наплавки) | Модуль 5 (Модуль Д)– РАД алюминиевомагниевого сплава ( пластины) | Вариатив | Раздел ИЛ 5 | 7.4
Подготовка, сборка, сварка и зачистка после сварки сварных швов элементов конструкции (изделий, узлов, деталей) | Ручная дуговая сварка (наплавка) неплавящимся электродом в защитном газе (РАД) простых деталей неответственных конструкций | ПС: 40.002; ФГОС СПО 15.01.05 Сварщик ручной и частично механизированной сварки (наплавки) | Модуль 6 (Модуль Е) – РАД высоколегированной стали (пластины) | Вариатив | Раздел ИЛ 6 | 7.75
Подготовка, сборка, сварка и зачистка после сварки сварных швов элементов конструкции (изделий, узлов, деталей) | Ручная дуговая сварка (наплавка) неплавящимся электродом в защитном газе (РАД) простых деталей неответственных конструкций | ПС: 40.002; ФГОС СПО 15.01.05 Сварщик ручной и частично механизированной сварки (наплавки) | Модуль 7 (Модуль Г)– РАД конструкции из углеродистой конструкционной стали | Вариатив | Раздел ИЛ 7 | 7.45
100

## ИЛ ОБЩИЙ ТЕСТ
ЧЕМПИОНАТ |  | Отборочный (Межрегиональный) этап |  | Инфраструктурный лист - документ, включающий в себя исчерпывающий перечнь оборудования, инструментов, расходных материалов и СИЗ для организации и проведения Региональных чемпионатов. Регион вправе проводить Региональные этапы чемпионатов как на оборудовании для Финала, так и на обрудовании являющееся актуальным на территории региона. В графе "С" указывается оборудование, котрое призвано обеспечить выполнение задания в рамках трудовых функций специалиста. В графе "D" указываются минимальные требования к оборудованию для выполнения трудовых функций. В графе "Е" указываются единицы измерения. В графе "F" указывается количество единиц оборудования на 1 Рабочее место. В графе "G" указывается количество един оборудования на всех аккредитованных участников и экспертов. Расходные материалы, инструмент и СИЗ не могут быть меньше количества аккредитованных участников и экспертов, Расходные материалы, инструмент и СИЗ расчитываются строго с учётом аккредитованных лиц на площадке. Графы Н и I заполняются в том слуучае, если наименование оборудования и/или его технические характеристики отличны от наименования оборудования и технических характеристик, указанных в графах С и D. В графе J отражается комментарий (обоснование) отличия (почему используется иное оборудование и/или технические характеристики) |  |  | УТВЕРЖДАЮ ПРЕДСЕДАТЕЛЬ СК
Сроки проведения |  | 03.07.2023 -14.07.2023 гг.
Место проведения |  | Государственное бюджетное профессиональное образовательное учреждение "Новосибирский технический колледж им.А.И.Покрышкина"
НАИМЕНОВАНИЕ КОМПЕТЕНЦИИ |  | Сварочные технологии |  |  |  |  | ФИО подпись
Главный эксперт |  | Анисов Дмитрий Андреевич
Технический эксперт |  | Прасолов Юрий Васильевич |  |  |  |  | Рассмотрено / Согласовано Советом компетенции дата согласования
Количество экспертов (в том числе с главным экспертом) |  | 78
Количество конкурсантов (команд) |  | 70
Количество рабочих мест |  | 16 (10+6)
Общая площадь застройки компетенции |  | 1014,5 кв.м.
РАБОЧАЯ ПЛОЩАДКА КОНКУРСАНТОВ
ОСНОВНОЕ ОБОРУДОВАНИЕ (НА 1 КОНКУРСАНТА \ КОМАНДУ) | [5 empty] | Вариативная часть для РЧ
№ | Наименование позиции | Технические характеристики | Ед. измерения | Кол-во на 1 РМ | Кол-во общее | Наименование позиции | Технические характеристики | Комментарий/обоснование
1 | Сварочный аппарат для 111/135 EVOMIG 500 | В соответствии с требованиями ТО: 1.Напряжение подключения - 3-фаз. 50/60 Гц, 400В±25%/50Гц; 2.Диапазон сварочного тока и напряжения: МMA - 20-500A, МIG/MAG - 25-500A 3. Регулировка сварочного тока - плавная; 4. Масса аппарата - 55,5 кг; 3. Регулировка скорости подачи сварочной проволоки: 1,0–25,0 м/мин.; 5.Диаметры присадочной проволоки (Fe, сплошная): - 0,8-2,0 мм; 6. Напряжение холостого хода: 93В; | шт | 1 | 16
2 | Сварочный аппарата 141 Кедр MultiTig - 2000P AC/DC | Число фаз - однофазная сеть; Входное напряжение -220 В; Потребляемая мощность -4.5 кВт; Диапазон сварочного тока - 5- 200А; Род тока - постоянный/переменный; | шт | 1 | 16
3 | Сварочная горелка 141 TIG-26FX Expert | Диаметр вольфрамового электрода - 1,6-4,0 мм; Тип охлеждения - гозо-вощдушное; Максимальный сварочный ток - 200А, Длина рукава - 4 м. | шт | 1 | 16
4 | Кабель заземления с зажимом 141 | Сечение кабеля 35 кв. мм, Длина кабеля не менее 3м с разъемами на напряжение менее 80В | шт | 1 | 16
5 | Кабель заземления с зажимом 111/135 | Сечение кабеля 35 кв. мм, Длина кабеля не менее 3м с разъемами на напряжение менее 80В | шт | 1 | 16
6 | Сварочный кабель с электрододержателем 111 | Сечение кабеля 25 кв. мм, Длина кабеля 5м. Масса электрододержателя 321 г., при ПВ 60% 200А, ПВ 35% 300А | шт | 1 | 16
7 | Блок подачи проволоки открытого типа УПП -300П с комплектом подающих роликов | В соответствии с требованиями ТО: 1.Напряжение подключения - 36В, 2. Регулировка скорости подачи сварочной проволоки: 1,0–25,0 м/мин.; 3. Масса (без шасси) - 13,8 кг; 4.Диаметры присадочной проволоки (Fe, сплошная): - 0,8-1,6 мм; 5. Диаметр роликов механизма подачи - 37 мм; 6. Класс защиты - IP23. | шт | 1 | 16
8 | Сварочная горелка 135 Parker SGB 360A | Макс.сила тока:290 А для газовой смеси, воздушное охлаждение, d=0,8-1,2 мм. | шт | 1 | 16
9 | Стол сварщика ССВ 3-7 РК/ВФ с встроеной вытяжной вентиляцией | 1. Габаритные размеры- 1600х820х850 мм; 2. Размер рабочей зоны - 1000х700 мм; 3. Производительность встроенной вентиляции, м.куб/час - 1800; 4.Масса - 275 кг. | шт | 1 | 6
10 | Баллон с защитной смесью К-25 40л. ГОСТ 949-73 (полный) | В зависимости от требований условий по эксплуатации применяемого сварочного оборудования для полуавтоматической сварки (MIG/MAG). Смесь газовая ТУ 2114-001-87144354-2012 | шт | 1 | 16
11 | Баллон с защитным газом 100% Ar высшего сорта 40л. ГОСТ 949-73 (полный) | Для аргоно-дуговой сварки (TIG). Аргон высшего качества по ГОСТ 10157-79
12 | Угловая шлифмашина Makita 9565 HZ | Диаметр диска 125мм, мощность 1100Вт, число оборотов 2800…11000 об/мин, питание 220В | шт | 1 | 6
13 | Заточная машинка для вольфрамовых электродов КЕДР TIG-40 | Напряжение питания 220В/50Гц, угол заточки 10-60°, закрытая зона заточки | шт | 1 | 1
14 | Редуктор с ротаметрами У30/АР40-Р2-КР2 с двумя ротаметрами | Количество монометров - 1шт, количество ротаметров - 2шт, редуцируемый газ - аргон, максимальное давление газа на входе - 20МПа, пропускная способность 2,4 куб.м/ч | шт | 1 | 16
15 | Шланг (рукав) III - класса ГОСТ 9356-75 для защитного газа к сварочному аппарату (3 метра) для аппарата 135 | закреплен металлическими хомутами | шт | 1 | 16
16 | Баллон с защитным газом 100% Ar высшего сорта 40л. ГОСТ 949-73 (полный) | Для аргоно-дуговой сварки (TIG). Аргон высшего качества по ГОСТ 10157-79 | шт | 1 | 16
17 | Редуктор аргоновый с ротаметром (Ar 100%) ТECH CONTROL UNI AR/CO2 ArR-128 Сварог 95248 | Количество монометров - 1шт, количесвто ротаметров - 2 шт, максимальное рабочее давление - 0,6МПа, пропускная способность не менее 2,4 куб.м/ч | шт | 1 | 16
18 | Шланг (рукав) III - класса ГОСТ 9356-75 для защитного газа к сварочному аппарату и поддува (3метра) для аппарата 141 | закреплен металлическими хомутами | шт | 1 | 16
19 | Цепь крепления сварочных баллонов (Ложемент для крепления баллонов ) | Для К-25 имеет два ремня для фиксации газового баллона, для Ar -одну цепь | шт | 1 | 16
20 | Сварочная штора темно-красная | Степень затемнения DIN 9 700008004, 1500x1800,с креплениями по меньшей стороне | шт | 4 | 48
21 | Сборочно-сварочный стол | Высота 700 мм, размер столешницы 1000 х 800 мм, обеспечивающие одинаковые условия работы для каждого участника, к столу приварен позиционер для закрепления деталей и фиксации трубы в положения Н-L045 PC; PH и пластин в PA; PC; PF; PE положении | шт | 1 | 10
22 | Фильтровентиляционная установка 2ЕМК-1600с двухпостовое исполнение | 1.Максимальный расход воздуха 1540 м3/ч; 2.Фильтрующая поверхность 16,4 м2; 3.Степень очистки 92%; 4.Число патрубков подключения вытяжных устройств - 2 шт.; 5.вес 120 кг. | шт | 1 | 6
23 | Местный источник освещения не менее 300 лк | встроен в сварочный стол | шт | 1 | 16
24 | Удлинитель 220В,16А, длиной 5м на 5 розеток | сечение провода 1,75 кв.мм | шт | 1 | 16
25 | Розетка в комплекте с вилкой -трехфазные | 380В,12кВА,монтаж розетки 500 мм от пола (наличие защитного проводника РЕ) | шт | 1 | 16
26 | Розетка в комплекте с вилкой - однофазная | 220 В 6кВА монтаж розетки 500 мм от пола (наличие защитного проводника РЕ) - для сварочного оборудования | шт | 1 | 16
27 | Розетка однофазная | для электроинструмента участника 220 В 3,2кВА монтаж розетки 1000 мм от пола (наличие защитного проводника РЕ) | шт | 1 | 16
28 | Розетка в комплекте с вилкой для фильтровентиляционной установки сварочного стола - трехфазная | 380В, 6 кВА, монтаж розетки 500 мм от пола (наличие защитного проводника РЕ) | шт | 1 | 16
ВСПОМОГАТЕЛЬНОЕ ОБОРУДОВАНИЕ (НА 1 КОНКУРСАНТА \ КОМАНДУ) | [5 empty] | Вариативная часть для РЧ
№ | Наименование позиции | Технические характеристики | Ед. измерения | Кол-во на 1 РМ | Кол-во общее | Наименование позиции | Технические характеристики | Комментарий/обоснование
1 | Позиционер для крепления в различном пространственном положении заготовок. | Для закрепления деталей и фиксации трубы в положения Н-L045 PC; PH и пластин в PA; PC; PF; PE положении | шт | 1 | 16
2 | Клещи зажимные | Общая длина 250 мм, глубина захвата 30мм, ширина губок 11мм, толщина фиксируемых деталей до 30мм, масса 420г | шт | 2 | 32
ПРОГРАММНОЕ ОБЕСПЕЧЕНИЕ (НА 1 КОНКУРСАНТА \ КОМАНДУ) | [5 empty] | Вариативная часть для РЧ
№ | Наименование позиции | Тех. описание позиции | Ед. измерения | Кол-во на 1 РМ | Кол-во общее | Наименование позиции | Технические характеристики | Комментарий/обоснование
1 | не требуется | - | - | - | -
МЕБЕЛЬ И ФУРНИТУРА (НА 1 КОНКУРСАНТА \ КОМАНДУ) | [5 empty] | Вариативная часть для РЧ
№ | Наименование позиции | Тех. описание позиции | Ед. измерения | Кол-во 1 РМ | Кол-во общее | НЕ ПРИМЕНИМО
1 | Табурет подъемно-поворотный | Материал - огнеупорный, регулировка высоты сидения 400-650 мм | шт | 1 | 16
2 | Тележка инструментальная | - количество полок - 3 шт; - размер полок - 700х400 мм; - на колесах с механизмом фиксации; - расположение верхней полки по высоте 650…800мм; -дополнительно установлен металлический перфорированный экран. | шт | 1 | 16
РАСХОДНЫЕ МАТЕРИАЛЫ (НА 1 КОНКУРСАНТА \ КОМАНДУ) | [5 empty] | Вариативная часть для РЧ
№ | Наименование позиции | Тех. описание позиции | Ед. измерения | Кол-во 1 РМ | Кол-во общее | НЕ ПРИМЕНИМО
1 | Диэлектрическая дорожка | 1 группы 1000х1000х6мм | шт | 1 | 16
СРЕДСТВА ИНДИВИДУАЛЬНОЙ ЗАЩИТЫ (НА 1 КОНКУРСАНТА \ КОМАНДУ) | [5 empty] | Вариативная часть для РЧ
№ | Наименование позиции | Тех. описание позиции | Ед. измерения | Кол-во 1 РМ | Кол-во общее | НЕ ПРИМЕНИМО
1 | маска сварщика РОСОМЗ НН-3 SUPER PREMIER FavoriT 10 | Тип светофильтра:обычный; Материал:полиамид; Откидное стекло:нет;Степень затемнения:10 DIN;Размер экрана:110х90 мм. | шт | 1 | 16
2 | Защитный лицевой щиток СИБРТЕХ СВОНА 230.1 | Материал: поликарбонат; Крепление: на голове; Min температура эксплуатации: -10 °С; | шт | 1 | 16
3 | Респиратор | степень защиты FPP1 по ГОСТ 12.4.294-2015 | шт | 3 | 210
4 | Краги для сварки 141 процессом | Пятипалые, размер 10…11 | шт | 1 | 70
5 | Огнетушитель углекислотный ОУ-1 для тушения электроустановок под напряжением 5 л | для тушения электроустановок под напряжением до 1000В, объем 5 л. | шт | 1 | 16
ДОПОЛНИТЕЛЬНЫЕ ТРЕБОВАНИЯ К ОБЕСПЕЧЕНИЮ КОНКУРСНЫХ ПЛОЩАДОК КОМАНД (КОММУНИКАЦИИ, ПОДКЛЮЧЕНИЯ, ОСВЕЩЕНИЕ И Т.П.)
№ | Требование (описание) |  |  |  |  | Комментарий
1 | Площадь зоны: не менее 6,25 кв.м
2 | Освещение: Допустимо верхнее искусственное освещение ( не менее 300 люкс)
3 | Интернет : Подключение ноутбуков к беспроводному интернету (с возможностью подключения к проводному интернету)
4 | Электричество: подключения к сети по (4х220 Вольт и 2х380 Вольт)
5 | Контур заземления для электропитания и сети слаботочных подключений (при необходимости) : требуется
6 | Покрытие пола: не горючее покрытие (бетонная плитка) - не менее 6,25 м2 на одно рабочее место
7 | Подведение/ отведение ГХВС (при необходимости) : не требуется
8 | Подведение сжатого воздуха (при необходимости): не требуется
ОБЩАЯ РАБОЧАЯ ПЛОЩАДКА КОНКУРСАНТОВ
ОБОРУДОВАНИЕ И ИНСТРУМЕНТЫ (НА ВСЕХ КОНКУРСАНТОВ \ КОМАНД)
№ | Наименование позиции | Тех. описание позиции | Ед. измерения | Кол-во |  | Комментарий
1 | Офисный стол | высота 700мм, размер столешницы 1200х700 мм | шт | 1
2 | Ученический стол | высота 700мм, размер столешницы 1300х700 мм | шт | 3
3 | Ученический стол | высота 700мм, размер столешницы 1500х700 мм | шт | 1
4 | Стул офисный на колесах | ширина сиденья50 см,глубина 50 см, высота 130 см | шт | 1
5 | Стул офисный | ширина сиденья50 см,глубина 50 см, высота 100 см | шт | 10
6 | Слесарный верстак со слесарными тисками | размеры поверхности 700*1200 | шт | 1
7 | Верстак металлический | размеры поверхности 700*1200 | шт | 11
8 | Шкаф металлический (для одежды/инструмента) | Размер 2000х800х600 мм | шт | 12
9 | Шкаф-сейф | Размер 850х700х700 мм, на замке | шт | 1
10 | Тумба офисная | высота 700 мм,длина 900,ширина 450 мм | шт | 1
11 | Доска | Высота 1200, ширина 1200 мм,тип - маркерная/для проектора |  | 1
12 | Набор для визуально-измерительного контроля (Линейка металлическая, Угольник поверочный 90мм, Штангенциркуль 250 мм с глубиномером, УШС – 1,2,3, Шаблон Ушерова-Маршака, Маркер (3 цвета - белый, черный красный), фонарик светодиодный, лупа х3, лупа х5 и др.) | (Линейка металлическая, Угольник поверочный 90мм., Штангенциркуль 250 мм. с глубиномером, УШС – 1,2,3, Шаблон Ушерова-Маршака, Маркер (3 цвета - белый, черный красный), фонарик светодиодный, лупа х3, лупа х5 и др.) | компл. | 5
13 | Штангенциркуль с цифровой индикацией | Максимальная величина измерения 150 мм. Цена деления 0.01 мм. | шт | 5
14 | Шаблон сварщика WG-3D цифровой (Ушерова-Маршака) | Диапазон измерения:0 ÷ 20 мм;Погрешность измерений:±0,05 мм; Цена деления:0,01 мм; Размеры углов: 60°, 70°, 80°, 90°; Погрешность измерения углов:±2,5°; Размер шаблона:106х60х15 мм. | шт | 5
15 | Прибор для измерения глубины подреза и неполного заполнения разделки кромки | Цифровая индикация | шт | 5
16 | Комплект гаечных ключей | Достаточный для обслуживания применяемого на конкурсной площадке оборудования | шт | 2
17 | Комплект отверток | Количество 12 шт (6 шт длиной от 50 до 250 мм крестообразные, 6 шт длиной от 50 до 250 мм плоские) | шт | 2
18 | Пресс гидравлический Станкоимпорт SD0881 | Усилие 50 т, длина хода штока 200 мм, привод электрический (380В) | шт | 1
19 | Поршневой воздушный компрессор ELITECH КПМ 360/25 | Рабочее давление не менее 8 бар, объем рессивера не менее 25 л, производительность 356 л/мин | шт | 1
20 | Опресовщик с коммуникацией (шланги высокого давления, прокладки паронитовые) +подвод воды Brexit B-Test 250 | Ручной,емкость резервуара 5 л., макс. давление 250 бар | шт | 1
21 | Пневматический пистолет с гибким шлангом (воздухомет) для осушения модуля | Длина носика, мм 150 Давление, атм 8 Расход воздуха, л/мин 100 Диаметр воздушного штуцера, дюйм 1/4F Тип соединения рапид (EURO) | шт | 1
22 | Емкость открытая пластиковая | V=100 л | шт | 1
23 | Угловая шлифмашина Makita 9565 HZ | Диаметр диска 125мм, мощность 1100Вт, число оборотов 2800…11000 об/мин, питание 220В | шт | 6
24 | Комплект шестигранных ключей WORKPRO W022018 | Ключей в наборе 30 шт; форм-фактор Г-образный; типоразмер Hexagon. | шт | 1
25 | Клейма (цифровые) 6 мм. | Высота шрифта 6мм ГОСТ 25726-83 | шт | 1
26 | Плоскогубцы комбинированные | длина 200 мм, исполнение 1, ГОСТ Р 53925-2010 | шт | 2
27 | Прожектор светодиодный (в зону ОТК) на стойке | обеспечиваеть степень освещенности 300лк | шт | 5
28 | Корзина для мусора | материал пластик, 12 л. | шт | 6
29 | Бумага А4 | упаковка 500л | шт | 15
30 | Карандаши графитовые HD + ластик | твердость HB | шт | 200
31 | Шариковые ручки (цвет пасты синий) | 0,5-0,7 толщина стержня | шт | 200
32 | Планшеты для крепления бумаги А4 | с металлическим зажимом | шт | 20
33 | Лоток вертикальный | для бумаг ф.А4 | шт | 6
34 | Флипчарт | для бумаги формата А1 | шт | 1
35 | Листы для флипчарта А1 (25 листов) | цвет -белый | шт | 50
36 | Набор маркеров для флипчарта (4 цвета) | красный, синий,зеленый,черный | шт | 2
37 | Скотч канцелярский | ширина не менее 50 мм | шт | 4
38 | Ножницы канцелярские | длина 200 мм, | шт | 4
39 | Степлер | под скобы 24/6 | шт | 4
40 | Скобы для степлера , упаковка 1000 шт | размер 24/6 | шт | 4
41 | Папка для документов с кольцами большая | для листов ф.А4 | шт | 1
42 | Файлы 100шт. | прозрачные | шт | 4
43 | Органайзер для бумаг 3 полки | для листов ф.А4 | шт | 4
44 | Линейка металлическая 200 мм | шкала делений - миллиметровая | шт | 1
45 | Слесарный верстак | ВхШхД - 700х700х1100 мм | шт | 2
46 | Слесарный верстак | размеры поверхности 700*1200 | шт | 5
47 | Огнетушитель углекислотный ОУ-1 для тушения электроустановок под напряжением 5 л | для тушения электроустановок под напряжением до 1000В, объем 5 л. | шт | 2
48 | Корзина для мусора | материал пластик, 12 л. | шт | 2
РАСХОДНЫЕ МАТЕРИАЛЫ (НА ВСЕХ КОНКУРСАНТОВ \ КОМАНД)
№ | Наименование позиции | Тех. описание позиции | Ед. измерения | Кол-во |  | Комментарий
1 | Сварочные электроды Ø2,5 Э50А УОНИИ 13/55 | Электроды для сварки углеродистой стали, диаметр стержня 2,5мм, покрытие - основное, упаковка 4,5…5,0кг | шт | 35
2 | Сварочные электроды Ø3,0 Э50А УОНИИ 13/55 | Электроды для сварки углеродистой стали, диаметр стержня 3,0…3,2мм, покрытие - основное, упаковка 4,7…5,0кг | шт | 35
3 | Сварочные электроды Ø4,0 Э50А УОНИИ 13/55 | Электроды для сварки углеродистой стали, диаметр стержня 4,0мм, покрытие - основное, упаковка 5,0…6,0кг | шт | 35
4 | Сварочные электроды Ø3,0 МР-3С Э46 | Электроды для сварки углеродистой стали, диаметр стержня 3,0…3,2мм, покрытие - Рутилово-целлюлозное, упаковка 5,0кг | шт | 35
5 | Бухта сварочной проволоки сплошного сечения Св-08Г2С | для углеродистой стали, Ø 1,0мм , масса бухты 5 кг | шт | 49
6 | Контактный наконечник 1.0 | для горелки 135 процесса, проходное отверстие 1,0 мм | шт | 350
7 | Вставка под наконечник | Вставка М6 28,5 мм | шт | 70
8 | Диффузор | Наличие газовыходных отверстий | шт | 70
9 | Сопло 135 процесса | для горелки 135 процесса, стандартное, изолированное | шт | 70
10 | Комплект деталей КСС Модуль А | Детали согласно чертежа и спецификации | шт | 70
11 | Комплект деталей КСС Модуль В | Детали согласно чертежа и спецификации | шт | 70
12 | Комплект деталей КСС Модуль Г | Детали согласно чертежа и спецификации | шт | 70
13 | Комплект деталей КСС Модуль Д | Детали согласно чертежа и спецификации | шт | 70
14 | Комплект деталей КСС Модуль Е | Детали согласно чертежа и спецификации | шт | 70
15 | Тренировочная стальная пластина Ст3сп | Размеры 150х50х10мм | шт | 420
16 | Тренировочная стальная труба Сталь 20 | Труба Ø 114х8х50мм ГОСТ 33228-2015, токарная обработка одного торца по ГОСТ 16037-80 (соединение С17, разделка кромки 30⁰) | шт | 280
17 | Тренировочные пластины высоколегированной стали 12Х18Н10Т | Размеры 50х100х2мм | шт | 210
18 | Тренировочные пластины алюминиевого сплава АМг3,5 | Размеры 50х100х3мм | шт | 210
19 | Газовое сопло | для горелки 141 процесса №6 (стандартное) | шт | 140
20 | Держатель цанги | для горелки 141 процесса, под электрод Ø2,4мм | шт | 70
21 | Газовое сопло (линза) | для горелки 141 процесса №12 | шт | 140
22 | Корпус цанги (линза) | для горелки 141 процесса, под электрод Ø2,4мм | шт | 70
23 | Изолятор (изоляционное кольцо) для сопла №6 | для горелки 141 процесса | шт | 70
24 | Изолятор (изоляционное кольцо) для сопла №12 | для горелки 141 процесса | шт | 70
25 | Цанга Ø2,4мм | для горелки 141 процесса, под электрод Ø2,4мм | шт | 140
26 | Колпачок для W-электрода длинный | для горелки 141 процесса | шт | 70
27 | Вольфрамовый электрод | Марка WL-20, размер Ø2,4х175мм (синий) | шт | 210
28 | Пруток присадочный (алюминиевый сплав) 2.4 ER 53.56 | размер 2,4х1000мм | шт | 700
29 | Пруток присадочный (алюминиевый сплав) 3.2 ER 53.56 | размер 3,2х1000мм | шт | 700
30 | Пруток присадочный (высоколегированная сталь) 1.6 ER 308LSi | размер 1,6х1000мм | шт | 700
31 | Пруток присадочный (высоколегированная сталь) 2.4 ER 308LSi | размер 2,4х1000мм | шт | 700
32 | Диск абразивный отрезной по алюминию | для УШМ, размеры Ø125х2, посадочное отверстие 22,2мм, максимальные обороты 12250 об/мин | шт | 70
33 | Обезжириватель | Ацетон , емкость пластиковая, объем не менее 500мл | шт | 35
34 | Полотенца хлопчатобумажные вафельные белые | Размер полотна 200х200мм | шт | 140
35 | Диск абразивный отрезной по углеродистой стали | для УШМ, размеры Ø125х1,0, посадочное отверстие 22,2мм, максимальные обороты 12250 об/мин | шт | 70
36 | Диск абразивный отрезной по углеродистой стали | для УШМ, размеры Ø125х1,6, посадочное отверстие 22,2мм, максимальные обороты 12250 об/мин | шт | 70
37 | Диск абразивный отрезной по углеродистой стали | для УШМ, размеры Ø125х2, посадочное отверстие 22,2мм, максимальные обороты 12250 об/мин | шт | 70
38 | Диск абразивный шлифовальный по углеродистой стали | для УШМ, размеры Ø125х6, посадочное отверстие 22,2мм, максимальные обороты 12250 об/мин | шт | 70
39 | Диск лепестковый | для УШМ, размеры Ø125, посадочное отверстие 22,2мм, зернистость Р40 | шт | 70
40 | Щетка витая стальная (тарелка) | для УШМ, размеры Ø125, посадочное отверстие 22,2мм, толщина проволоки 0,5 мм | шт | 70
СРЕДСТВА ИНДИВИДУАЛЬНОЙ ЗАЩИТЫ (НА ВСЕХ КОНКУРСАНТОВ \ КОМАНД)
№ | Наименование позиции | Тех. описание позиции | Ед. измерения | Кол-во |  | Комментарий
1 | Респиратор с клапаном | степень защиты FPP1 по ГОСТ 12.4.294-2015 | шт | 140
2 | Перчатки-краги сварочные спилковые | для сварки 111/135 Пятипалые, размер 10…11 | шт | 70
3 | Перчатки-краги сварочные для 141 процесса | для сварки 141 процессом | шт | 70
4 | Очки | защитные, закрытые, прозрачные, понарамные, вентилируемые | шт | 70
5 | Беруши | в соотвествии инструкцией по ОТ и ТБ | шт | 140
КОМНАТА КОНКУРСАНТОВ
ОБОРУДОВАНИЕ И ИНСТРУМЕНТЫ (НА ВСЕХ ЭКСПЕРТОВ)
№ | Наименование позиции | Тех. описание позиции | Ед. измерения | Кол-во |  | Комментарий
1 | Ноутбук Acer | Процессор i5, RAM 16 Gb, SSD 500 Gb, Wi-Fi/Lan | шт | 1
2 | MS "Officе" | Текстовый редактор для различной информации | шт | 1
3 | Мышь компьтерная (периферия) | лазерная, 800dpi | шт | 1
4 | МФУ f+ Imagine | тип принтера: черно-белый, ф.А4, скорость печати (30 стр/мин) | шт | 1
5 | Интерактивная доска Smart Board SBM680 | Диагональ77" | шт | 1
6 | Проектор Epson EB-E500 | Разрешение 1024х768, соотношение сторон 4:3,световой поток 3300 лм | шт | 1
7 | Запасной картридж для МФУ f+ Imagine | для принтера f+ Imagine | шт | 1
МЕБЕЛЬ И ФУРНИТУРА (НА ВСЕХ ЭКСПЕРТОВ)
№ | Наименование позиции | Тех. описание позиции | Ед. измерения | Кол-во |  | Комментарий
1 | Стол ученический | Высота 750мм, размер столешницы 1200х800мм | шт | 22
2 | Стул ученический | № 5…6 по ГОСТ 11016-93 |  | 38
3 | Компьютерный стол (угловой) | Высота 750мм, размер столешницы 1500х1500мм |  | 1
4 | Стул офисный на колесах | ширина сиденья 50 см,глубина 50 см, высота 130 см |  | 1
5 | Флипчарт | для бумаги формата А1 |  | 1
6 | Вешалка на колесах | Напольная передвижная со штангой, на 16 мест |  | 1
7 |  |  |  | 2
ДОПОЛНИТЕЛЬНЫЕ ТРЕБОВАНИЯ К ОБЕСПЕЧЕНИЮ КОМНАТЫ ЭКСПЕРТОВ (КОММУНИКАЦИИ, ПОДКЛЮЧЕНИЯ, ОСВЕЩЕНИЕ И Т.П.)
№ | Требование (описание) |  |  |  |  | Комментарий
1 | Площадь зоны: не менее 105 кв.м.
2 | Освещение: Естественное и верхнее искусственное освещение ( не менее 300 люкс)
3 | Интернет : Подключение ноутбуков к беспроводному интернету (с возможностью подключения к проводному интернету)
4 | Электричество: 6 розеток по 220 В
5 | Контур заземления для электропитания и сети слаботочных подключений (при необходимости) : не требуется
6 | Покрытие пола: прописать вид покрытия - керамогранитная плитка 105 м2 на всю зону
7 | Подведение/ отведение ГХВС (при необходимости) : не требуется
8 | Подведение сжатого воздуха (при необходимости): не требуется
КОМНАТА ГЛАВНОГО ЭКСПЕРТА
ОБОРУДОВАНИЕ И ИНСТРУМЕНТЫ (ДЛЯ ГЭ)
№ | Наименование позиции | Тех. описание позиции | Ед. измерения | Кол-во |  | Комментарий
1 | Ноутбук Acer | Процессор i5, RAM 16 Gb, SSD 500 Gb, Wi-Fi/Lan | шт | 7
2 | MS "Officе" | Текстовый редактор для различной информации | шт | 7
3 | Подключение компьютера к проводному интернету | интернет проводной LAN | шт | 7
| МФУ f+ Imagine | тип принтера: черно-белый, ф.А4, скорость печати (30 стр/мин) | шт | 2
4 | Мышь компьтерная (периферия) | лазерная, 800dpi | шт | 7
МЕБЕЛЬ И ФУРНИТУРА (ДЛЯ ГЭ)
№ | Наименование позиции | Тех. описание позиции | Ед. измерения | Кол-во |  | Комментарий
1 | Стол ученический | Высота 750мм, размер столешницы 1200х800мм | шт | 6
2 | Стул ученический | № 5…6 по ГОСТ 11016-93 | шт | 10
3 | Компьютерный стол (угловой) | Высота 750мм, размер столешницы 1500х1500мм | шт | 1
4 | Стул офисный на колесах | ширина сиденья 50 см,глубина 50 см, высота 130 см | шт | 1
5 | Вешалка | Напольная передвижная со штангой, на 10 мест | шт | 1
6 | Удлинитель | 16А,5 розеток | шт | 7
ДОПОЛНИТЕЛЬНЫЕ ТРЕБОВАНИЯ К ОБЕСПЕЧЕНИЮ КОМНАТЫ ГЛАВНОГО ЭКСПЕРТА (КОММУНИКАЦИИ, ПОДКЛЮЧЕНИЯ, ОСВЕЩЕНИЕ И Т.П.)
№ | Требование (описание) |  |  |  |  | Комментарий
1 | Площадь зоны: не менее 90 кв.м.
2 | Освещение: Естественное и верхнее искусственное освещение ( не менее 300 люкс)
3 | Интернет : Подключение ноутбуков к беспроводному интернету (с возможностью подключения к проводному интернету)
4 | Электричество: 4 розетки по 220 В
5 | Контур заземления для электропитания и сети слаботочных подключений (при необходимости) : не требуется
6 | Покрытие пола: вид покрытия- линолеум- 19,5 м кв.м на всю зону
7 | Подведение/ отведение ГХВС (при необходимости) : не требуется
8 | Подведение сжатого воздуха (при необходимости): не требуется
КОМНАТА ЭКСПЕРТОВ
ОБОРУДОВАНИЕ И ИНСТРУМЕНТЫ (НА ВСЕХ КОНКУРСАНТОВ)
№ | Наименование позиции | Тех. описание позиции | Ед. измерения | Кол-во |  | Комментарий
1 | корзина для мусора | материал пластик, 12 л. | шт | 2
2 | Сетевой фильтр | Напряжение 220В; сила тока 16А; длинна 5м; количество евро-розеток (с заземлением) 5шт | шт | 1
МЕБЕЛЬ И ФУРНИТУРА (НА ВСЕХ КОНКУРСАНТОВ)
№ | Наименование позиции | Тех. описание позиции | Ед. измерения | Кол-во |  | Комментарий
1 | Стол ученический | Высота 750мм, размер столешницы 1200х800мм | шт | 8
2 | Стул ученический | № 5…6 по ГОСТ 11016-93 | шт | 16
3 | Компьютерный стол (угловой) | Высота 750мм, размер столешницы 1500х1500мм | шт | 1
4 | Стул офисный на колесах | ширина сиденья 50 см,глубина 50 см, высота 130 см | шт | 1
5 | Вешалка | Напольная передвижная со штангой, на 10 мест | шт | 2
ДОПОЛНИТЕЛЬНЫЕ ТРЕБОВАНИЯ К ОБЕСПЕЧЕНИЮ КОМНАТЫ КОНКУРСАНТОВ (КОММУНИКАЦИИ, ПОДКЛЮЧЕНИЯ, ОСВЕЩЕНИЕ И Т.П.)
№ | Требование (описание) |  |  |  |  | Комментарий
1 | Площадь зоны: не менее 66 кв.м.
2 | Освещение: Естественное и верхнее искусственное освещение ( не менее 300 люкс)
3 | Интернет : Подключение ноутбуков к беспроводному интернету (с возможностью подключения к проводному интернету)
4 | Электричество: 8 розеток по 220 В
5 | Контур заземления для электропитания и сети слаботочных подключений (при необходимости) : не требуется
6 | Покрытие пола: прописать вид покрытия - линолеум 66 м2 на всю зону
7 | Подведение/ отведение ГХВС (при необходимости) : не требуется
8 | Подведение сжатого воздуха (при необходимости): не требуется
КАНЦЕЛЯРИЯ НА КОМПЕТЕНЦИЮ (НА ВСЕХ КОНКУРСАНТОВ, ЭКСПЕРТОВ)
№ | Наименование позиции | Тех. описание позиции | Ед. измерения | Кол-во |  | Комментарий
1 | Бумага А4 | упаковка 500л | шт | 15
2 | Карандаши графитовые HD + ластик | твердость HB | шт | 200
3 | Шариковые ручки (цвет пасты синий) | 0,5-0,7 толщина стержня | шт | 200
4 | Планшеты для крепления бумаги А4 | с металлическим зажимом | шт | 20
5 | Лоток вертикальный | для бумаг ф.А4 | шт | 6
6 | Флипчарт | для бумаги формата А1 | шт | 1
7 | Листы для флипчарта А1 (25 листов) | цвет -белый | шт | 50
8 | Набор маркеров для флипчарта (4 цвета) | красный, синий,зеленый,черный | шт | 2
9 | Скотч канцелярский | ширина не менее 50 мм | шт | 4
10 | Ножницы канцелярские | длина 200 мм, | шт | 4
11 | Степлер | под скобы 24/6 | шт | 4
12 | Скобы для степлера , упаковка 1000 шт | размер 24/6 | шт | 4
13 | Папка для документов с кольцами большая | для листов ф.А4 | шт | 1
14 | Файлы 100шт. | прозрачные | шт | 4
15 | Органайзер для бумаг 3 полки | для листов ф.А4 | шт | 4
16 | Линейка металлическая 200 мм | шкала делений - миллиметровая | шт | 1
"ТУЛБОКС" РЕКОМЕНДОВАННЫЙ ИНСТРУМЕНТ И ПРИНАДЛЕЖНОСТИ, КОТОРЫЕ ДОЛЖНА ПРИВЕЗТИ С СОБОЙ КОМАНДА (если применимо)
НА 1 КОНКУРСАНТА \ КОМАНДУ
№ | Наименование позиции | Тех. описание позиции | Ед. измерения | Кол-во | Кол-во | Комментарий
1 | Шкаф на колесах с замком (длина 110, ширина 70, высота 95) | характеристики на усмотрение организации | шт | 1 | 1
2 | Углошлифовальная машина | Диаметр диска 125мм, мощность 800…1200Вт, питание 220В | шт | 3 | 3
3 | Прямошлифовальная машина | характеристики на усмотрение организации | шт | 1 | 1
4 | Набор насадок на прямошлифовальную машину по металлу | характеристики на усмотрение организации | шт | 1 | 1
5 | Щиток для работы с УШМ | для работы с УШМ, прозрачный экран из поликарбоната защищает лицо и шею | шт | 1 | 1
6 | УШС (универсальный шаблон сварщика) №1; 2; 3. | Шаблон предназначен для контроля элементов разделки под сварной шов, электродов и элементов сварного шва. Материал - сталь | шт | 1 | 1
7 | Металлическая щетка ручная (узкая) | Однорядная, проволока стальная латунированная 0,3мм | шт | 1 | 1
8 | Диск абразивный отрезной по углеродистой стали 125х2х22 | для УШМ, размеры Ø125х2, посадочное отверстие 22,2мм, максимальные обороты 12250 об/мин | шт | 3 | 3
9 | Диск абразивный шлифовальный по углеродистой стали | для УШМ, размеры Ø125х6, посадочное отверстие 22,2мм, максимальные обороты 12250 об/мин | шт | 3 | 3
10 | Диск абразивный отрезной по алюминию | для УШМ, размеры Ø125х2, посадочное отверстие 22,2мм, максимальные обороты 12250 об/мин | шт | 3 | 3
11 | Диск абразивный отрезной по нержавеющей стали | для УШМ, размеры Ø125х2, посадочное отверстие 22,2мм, максимальные обороты 12250 об/мин | шт | 3 | 3
12 | Диск абразивный шлифовальный 125х6х22 | для УШМ, размеры Ø125х6, посадочное отверстие 22,2мм, максимальные обороты 12250 об/мин | шт | 3 | 3
13 | Лепестковый шлифовальный диск 125х22 | для УШМ, размеры Ø125, посадочное отверстие 22,2мм, зернистость Р40…60 | шт | 3 | 3
14 | Чашеобразная стальная щетка для УШМ 125х22 | для УШМ, размеры Ø125, посадочное отверстие 22,2мм, толщина проволоки 0,5…1,0мм | шт | 3 | 3
15 | Тарелкообразная стальная щетка для УШМ 125х22 | для УШМ, размеры Ø125, посадочное отверстие 22,2мм, толщина проволоки 0,5…1,0мм | шт | 3 | 3
16 | Молоток-шлакоотделитель | Характеристики на усмотрения участника | шт | 1 | 1
17 | Молоток слесарный 500гр. | Характеристики на усмотрения участника | шт | 1 | 1
18 | Зубило слесарное 200мм (стальное) | Характеристики на усмотрения участника | шт | 1 | 1
19 | Бокорезы (на подобии KRAFTOOL 22001-5-16) | Характеристики на усмотрения участника | шт | 1 | 1
20 | Круглогубцы (на подобии VDE 160мм HAUPA 211216) | Характеристики на усмотрения участника | шт | 1 | 1
21 | Кусачки для проволоки (на подобии ЗУБР ЭКСПЕРТ 2201-7-18) | Характеристики на усмотрения участника | шт | 1 | 1
22 | маска сварщика(запасной светофильтр) | Характеристики на усмотрения участника | шт | 1 | 1
23 | беруши | Характеристики на усмотрения участника | шт | 3 | 3
24 | респиратор | Характеристики на усмотрения участника | шт | 3 | 3
25 | Линейка металлическая до 500мм | Характеристики на усмотрения участника | шт | 1 | 1
26 | Угловая линейка | Характеристики на усмотрения участника | шт | 1 | 1
27 | Цифровой угломер (на подобии Bosch DWM 40 L SET) | Характеристики на усмотрения участника | шт | 1 | 1
28 | Чертилка | Характеристики на усмотрения участника | шт | 1 | 1
29 | Карандаш графитовый HВ | Характеристики на усмотрения участника | шт | 1 | 1
30 | Штангенциркуль 250мм с глубиномером | Характеристики на усмотрения участника | шт | 1 | 1
31 | Набор маркеров по металлу 4 цвета | Характеристики на усмотрения участника | шт | 1 | 1
32 | Клещи зажимные (4104250) | Характеристики на усмотрения участника | шт | 2 | 2
33 | Магнитная телескопическая ручка | Характеристики на усмотрения участника | шт | 1 | 1
34 | Магнитные угольники | 100х100 | шт | 3 | 3
35 | Костюм сварщика (подшлемник, куртка, штаны) | огнеупорный материал | шт | 1 | 1
36 | Обувь сварочная | с усиленным мыском | шт | 1 | 1
37 | Краги сварщика для ММА и MIG/MAG | Характеристики на усмотрения участника | шт | 2 | 2
38 | Перчатки сварщика для TIG (рекоменд. Кевлар) | Характеристики на усмотрения участника | шт | 2 | 2
39 | Приспособление для выполнения поддува при выполнении аргонодуговой сварки высоколегированных сталей | Характеристики на усмотрения участника | шт | 1 | 1
40 | Блокнот А5 | Характеристики на усмотрения участника | шт | 1 | 1
Главный Эксперт чемпионата Анисов Дмитрий Андреевич
| (ФИО) |  | (подпись) (дата)
Технический администратор площадки Прасолов Юрий Васильевич
| (ФИО) |  | (подпись) (дата)

## КО1
А | Контрольные образцы 111 | [5 empty] | 17.75
А1 | Организация работы и охрана труда
|  | И | Соблюдение правил работы с электрооборудованием |  | Согласно инструкции по ОТ | 1 | 0.2
|  | И | Соблюдение правил организации рабочего места |  | Согласно инструкции по ОТ | 1 | 0.2
|  | И | Использование необходимых СИЗ при выполнении задания |  | Согласно инструкции по ОТ | 1 | 0.3
А2 | Сборка изделий (КСС)
|  | И | Сборка Тавра согласно чертежа |  | Количество и длина прихваток ссответствует требованиям. Соблюдена перпендикулярность. | 2 | 0.25
|  | И | Сборка Трубы согласно чертежа |  | Количество и длина прихваток ссответствует требованиям. Отсутсвуют линейные смещения ( допуск 1 мм) | 2 | 0.25
|  | И | Сборка КСС 10 мм согласно чертежа |  | Количество и длина прихваток ссответствует требованиям. Отсутсвуют линейные смещения ( допуск 1 мм) | 2 | 0.25
А3 | Использование технологической карты при сборке КСС
|  | И | Использование Режимов прописаных в технологической карте для таврового соединения |  | Режимы для сборки таврового соединения выбраны согласно технологической карты | 2 | 0.1
|  | И | Использование Режимов прописаных в технологической карте для трубного соединения |  | Режимы для сборки трубного соединения выбраны согласно технологической карты | 2 | 0.1
|  | И | Использование Режимов прописаных в технологической карте для стыкового соединения |  | Режимы для сборки стыкового соединения выбраны согласно технологической карты | 2 | 0.1
А4 | Использование технологической карты при сварке
|  | И | Использование Режимов прописаных в технологической карте для сварки таврового соединения |  | Режимы для сварки таврового соединения выбраны согласно технологической карты | 3 | 0.3
|  | И | Использование Режимов прописаных в технологической карте для сварки трубного соединения |  | Режимы для сварки трубного соединения выбраны согласно технологической карты | 3 | 0.3
|  | И | Использование Режимов прописаных в технологической карте для сварки стыкового соединения. |  | Режимы для сварки стыкового соединения выбраны согласно технологической карты | 3 | 0.3
А5 | ВИК Таврового соединения по ГОСТ Р ИСО 5817-2009
|  | И | Катет углового шва соответствует ТК и Чертежу? |  | Катет равен 8-10мм | 3 | 0.6
|  | И | Протяженность и глубина подреза соответствует допуску? |  | 5011-5012. макс.допустимая глубина прерывистого подреза не более 0.5 мм. Сплошной подрез любой измеряемой глубины не допустим = 0. Подрез любой протяженности, глубиной более 0,5 мм не допустим = 0 | 3 | 0.35
|  | И | Отсутствуют видимые поры? |  | Видимая пора 2017 или поверхностная пористость 2018. Обнаруженные с применением лупы х10. | 3 | 0.3
|  | И | Сварной шов сформирован правильно? |  | Отсутствуют такие дефекты как 506. наплыв \ 509. натек, 5213. выпуклость углового шва, вогнутость шва не допустима. | 3 | 0.3
|  | И | Обнаружены ли на поверхностях пластин следы ожога дугой? |  | 601. Не допустимо = 0. | 3 | 0.4
|  | С | Равномерность шва в облицовочном проходе, отсутствие кратеров и усадочных раковин |  |  | 3 | 0.6
|  |  |  | 0 | Сварной шов не равномерный, и /или имеет глубокие кратерные усадочные раковины, и/или высокие перепады между валиками, несплавления.
|  |  |  | 1 | Сварной шов равномерный, кратерные усадочные раковины имеют меньшую глубину, и/или сплавление между валиками есть, но имеет значительный перепад.
|  |  |  | 2 | Сварной шов равномерный, кратерные усадочные раковины имеют минимальную глубину, и/или сплавление между валиками есть, но имеет минимальный перепад.
|  |  |  | 3 | Сварной шов равномерный, кратерные усадочные раковины отсутствуют, между валиками перепада нет, хорошее сплавление.
А6 | ВИК трубного образца по ГОСТ Р ИСО 5817-2009
|  | И | Протяженность и глубина подреза соответствует допуску? |  | 5011-5012. макс.допустимая глубина прерывистого подреза 0,05 толщины детали, но не более 0.5 мм. Сплошной подрез любой измеряемой глубины не допустим = 0. Подрез любой протяженности, глубиной более 0,5 мм не допустим = 0 | 3 | 0.3
|  | И | Разделка кромок заполнена полностью? |  | Незаполнение не допускается = 0 | 3 | 0.4
|  | И | Выпуклость стыкового шва не превышает допустимых Режимов? |  | 502. Согласно ТК | 3 | 0.5
|  | И | Ширина шва |  | Согласно ТК | 3 | 0.6
|  | И | Обнаружены ли на поверхностях пластин следы ожога дугой? |  | 601. Не допустимо = 0. | 3 | 0.3
|  | И | Кратерные усадочные раковины отсутствуют? |  | 2024. Допускается до 0,5 величины усиления сварного шва. | 3 | 0.4
|  | И | Отсутствуют видимые поры? |  | Видимая пора 2017 или поверхностная пористость 2018. Обнаруженные с применением лупы х10. | 3 | 0.3
|  | И | Сварной шов сформирован правильно? |  | Отсутствуют такие дефекты как 506. наплыв \ 509. натек | 3 | 0.3
|  | И | Выпуклость корня шва не превышает допустимое значение? |  | 504. Согласно ТК | 3 | 0.5
|  | И | Вогнутость корня шва не превышает допустимое значение? |  | 515. Согласно ТК | 3 | 0.45
А7 | ВИК пластин, толщиной 10мм по ГОСТ Р ИСО 5817-2009
|  | И | Протяженность и глубина подреза соответствует допуску? |  | 5011-5012. макс.допустимая глубина прерывистого подреза 0,05 толщины детали, но не более 0.5 мм. Сплошной подрез любой измеряемой глубины не допустим = 0. Подрез любой протяжонности, глубиной более 0,5 мм не допустим = 0 | 3 | 0.4
|  | И | Разделка кромок заполнена полностью? |  | Незаполнение не допускается = 0 | 3 | 0.3
|  | И | Выпуклость стыкового шва не превышает допустимых Режимов? |  | 502. Согласно ТК | 3 | 0.6
|  | И | Ширина шва |  | Согласно ТК | 3 | 0.5
|  | И | Обнаружены ли на поверхностях пластин следы ожога дугой? |  | 601. Не допустимо = 0. | 3 | 0.3
|  | И | Кратерные усадочные раковины отсутствуют? |  | 2024. Допускается до 0,5 величины усиления сварного шва. | 3 | 0.4
|  | И | Отсутствуют видимые поры? |  | Видимая пора 2017 или поверхностная пористость 2018. Обнаруженные с применением лупы х10. | 3 | 0.3
|  | И | Сварной шов сформирован правильно? |  | Отсутствуют такие дефекты как 506. наплыв \ 509. натек | 3 | 0.35
|  | И | Выпуклость корня шва не превышает допустимое значение? |  | 504. Согласно ТК | 3 | 0.4
|  | И | Вогнутость корня шва не превышает допустимое значение? |  | 515. Согласно ТК | 3 | 0.45
А8 | Испытание на излом.
|  | И | Обеспечено полное сплавление корня соединения? |  | Ноль баллов, если не была проштампована стоп-точка | 6 | 1.5
|  | И | Обеспечено полное сплавление между проходами? |  | 1 Дефект 2.5 мм или менее = 0.70 балла. Два дефекта 2.5 или менее = 0.40 балла. 3 или более 2.5 мм = 0 баллов | 6 | 1.5
|  | И | На изломе отсутствуют видимые поры и включения? |  | Обнаруженные с применением лупы х10. Не допустимы = 0 | 6 | 1.5
17.75

## КО2
Б | Конструкция работающая под давлением 111 | [5 empty] | 20.55
Б1 | Организация работы и охрана труда
|  | И | Соблюдение правил работы с электрооборудованием |  | Согласно инструкции по ОТ | 1 | 0.2
|  | И | Соблюдение правил организации рабочего места |  | Согласно инструкции по ОТ | 1 | 0.2
|  | И | Использование необходимых СИЗ при выполнении задания |  | Согласно инструкции по ОТ | 1 | 0.3
Б2 | Сборка конструкции, работающей под давлением
|  | И | Длина прихваток соответствует требованиям? |  | Длина прихваток не должна превышать 15 мм | 2 | 0.3
|  | И | Прихватки внутри конструкции отсутствуют? |  | Отсутсвуют прихватки внутри сосуда | 2 | 0.3
|  | И | Сборка изделия согласно чертежа? |  | Конструкция собрана согласно чертежу, соответствуют размеры (отклонения допустимы не более 2 мм по основанию конструкции) | 2 | 0.4
Б3 | Использование технологической карты при сборке
|  | И | Использование режимов прописаных в технологической карте. |  | Режимы для сборки конструкции работающей под давлением выбраны согласно технологической карты | 2 | 0.5
Б4 | Использование технологической карты при сварке
|  | И | Использование Режимов прописаных в технологической карте. |  | Режимы для сварки конструкции работающей под давлением выбраны согласно технологической карты | 3 | 1
Б5 | ВИК, Модуль Б, конструкция, работающая под давлением по ГОСТ Р ИСО 5817-2009
|  | И | Обнаружены ли на поверхностях модуля следы ожога дугой? |  | 601. 1 дефект = 0,5 балл, 2 дефекта = 0.3 балла, 3 и более = 0 баллов. 1 видимый ожог дугой = 1 дефект | 3 | 0.6
|  | И | Тавровое соединение - Сварные швы сформированы правильно? |  | Отсутствуют такие дефекты как 506. наплыв \ 509. натек | 3 | 0.5
|  | И | Тавровое соединение - Отсутствуют видимые поры? |  | 1 дефект = 0,3 балла, 2 дефекта = 0.1 балла, 3 и более = 0 балов. Одна видимая пора 2017 или поверхностная пористость 2018 = 1 дефект. Обнаруженные с применением лупы х10. | 3 | 0.5
|  | И | Тавровое соединение - Отсутствуют видимые включения? |  | 1 дефект = 0.3 балла, 2 дефекта = 0.1 балла, 3 и более = 0 балов. Одно видимое твердое включение группы №3 = 1 дефект. | 3 | 0.5
|  | И | Тавровое соединение - Протяженность и глубина подреза соответствует допуску? |  | 5011-5012. макс.допустимая глубина прерывистого подреза 0,05 толщины детали, но не более 0.5 мм. Сплошной подрез любой измеряемой глубины не допустим = 0. Подрез любой протяжонности, глубиной более 0,5 мм не допустим = 0 | 3 | 0.4
|  | И | Тавровое соединение - Катет углового шва соответствует ТК и Чертежу? |  | Согласно ТК | 3 | 0.6
|  | И | Стыковое соединение - Ширина шва |  | Согласно ТК | 3 | 0.4
|  | И | Стыковое соединение - Кратерные усадочные раковины отсутствуют? |  | 2024. Допускается до 0,5 величины усиления сварного шва. | 3 | 0.4
|  | И | Стыковое соединение - Сварные швы сформированы правильно? |  | Отсутствуют такие дефекты как 506. наплыв \ 509. натек. Не допускаются = 0 | 3 | 0.3
|  | И | Стыковое соединение - Отсутствуют видимые поры? |  | 1 дефект = 0.3 балла, 2 дефекта = 0.2 балла, 3 и более = 0 балов. Одна видимая пора 2017 или поверхностная пористость 2018 = 1 дефект. Обнаруженные с применением лупы х10. | 3 | 0.5
|  | И | Стыковое соединение - Отсутствуют видимые включения? |  | 1 дефект = 0.3 балла, 2 дефекта = 0.1 балла, 3 и более = 0 балов. Одно видимое твердое включение группы №3 = 1 дефект. Обнаруженные с применением лупы х10. | 3 | 0.5
|  | И | Стыковое соединение - Протяженность и глубина подреза соответствует допуску? |  | 5011-5012. макс.допустимая глубина прерывистого подреза 0,05 толщины детали, но не более 0.5 мм. Сплошной подрез любой измеряемой глубины не допустим = 0. Подрез любой протяженности, глубиной более 0,5 мм не допустим = 0 | 3 | 0.5
|  | И | Стыковое соединение - Наружное усиление швов находится в допуске? |  | 502. Согласно ТК | 3 | 0.5
|  | И | Угловое соединение - Ширина шва постоянна? |  | Согласно ТК | 3 | 0.4
|  | И | Угловое соединение - Сварные швы сформированы правильно? |  | Отсутствуют такие дефекты как 506. наплыв \ 509. натек | 3 | 0.4
|  | И | Угловое соединение - Отсутствуют видимые поры? |  | 1 дефект = 0.3 балла, 2 дефекта = 0.1 балла, 3 и более = 0 балов. Одна видимая пора 2017 или поверхностная пористость 2018 = 1 дефект. Обнаруженные с применением лупы х10. | 3 | 0.5
|  | И | Угловое соединение - Отсутствуют видимые включения? |  | 1 дефект = 0.3 балла, 2 дефекта = 0.1 балла, 3 и более = 0 балов. Одно видимое твердое включение группы №3 = 1 дефект. Обнаруженные с применением лупы х10. | 3 | 0.5
|  | И | Угловое соединение - Протяженность и глубина подреза соответствует допуску? |  | 5011-5012. макс.допустимая глубина прерывистого подреза 0,05 толщины детали, но не более 0.5 мм. Сплошной подрез любой измеряемой глубины не допустим = 0. Подрез любой протяженности, глубиной более 0,5 мм не допустим = 0 | 3 | 0.5
|  | С | С полным радиусом выполнены угловые соединения? |  |  | 3 | 1
|  |  |  | 0 | Поверхность радиальна менее 25% по протяженности - оценка 0
|  |  |  | 1 | Поверхность радиальна в пределах от 25 % до 50% по протяженности - оценка 1
|  |  |  | 2 | Поверхность радиальна в пределах от 50 % до 75% по протяженности - оценка 2
|  |  |  | 3 | Поверхность радиальна свыше 75% по протяженности - оценка 3
|  | С | Изделие полностью очищено? |  |  | 3 | 0.6
|  |  |  | 0 | изделие не очищено полностью
|  |  |  | 1 | изделие очищено не полностью, значительное количество шлака брызг и копоти
|  |  |  | 2 | на изделии присутствует незначительное количество шлака, брызг и копоти
|  |  |  | 3 | изделие полностью очищено от шлака брызг и копоти
|  | С | Тавровое соединение - Кратерные усадочные раковины отсутствуют? |  |  | 3 | 0.7
|  |  |  | 0 | Сварной шов не равномерный, и/или имеет глубокие кратерные усадочные раковины, и/или высокие перепады между валиками, несплавления
|  |  |  | 1 | Сварной шов равномерный, кратерные усадочные раковины имеют меньшую глубину, и/или сплавление между валиками есть, но имеют значительный перепад
|  |  |  | 2 | Сварной шов равномерный, кратерные усадочные раковины имеют минимальную глубину, и/или сплавление между валиками есть, но имеют минимальный перепад
|  |  |  | 3 | Сварной шов равномерный, кратерные усадочные раковины отсутствуют, между валиками перепада нет, хорошее сплавление
|  | С | Угловое соединение - Кратерные усадочные раковины отсутствуют? |  |  | 3 | 0.7
|  |  |  | 0 | Сварной шов не равномерный, и/или имеет глубокие кратерные усадочные раковины, и/или высокие перепады между валиками, несплавления
|  |  |  | 1 | Сварной шов равномерный, кратерные усадочные раковины имеют меньшую глубину, и/или сплавление между валиками есть, но имеют значительный перепад
|  |  |  | 2 | Сварной шов равномерный, кратерные усадочные раковины имеют минимальную глубину, и/или сплавление между валиками есть, но имеют минимальный перепад
|  |  |  | 3 | Сварной шов равномерный, кратерные усадочные раковины отсутствуют, между валиками перепада нет, хорошее сплавление
Б6 | Гидравлические испытания
|  | И | Изделие предоставлено для гидравлического испытания |  | Изделие предоставлено | 6 | 0.35
|  | И | Изделие выдерживает давление 2 Бар |  | Нет утечки при 2 Бар | 6 | 1
|  | И | Изделие выдерживает давление 4 Бар |  | Нет утечки при 4 Бар | 6 | 1
|  | И | Изделие выдерживает давление 6 Бар |  | Нет утечки при 6 Бар | 6 | 1
|  | И | Изделие выдерживает давление 8 Бар |  | Нет утечки при 8 Бар | 6 | 1.2
|  | И | Изделие выдерживает давление 10 Бар |  | Нет утечки при 10 Бар | 6 | 1.3
20.55

## КО 3
В | Контрольные образцы 135 | [5 empty] | 14.5
В1 | Организация работы и охрана труда
|  | И | Соблюдение правил работы с электрооборудованием |  | Согласно инструкции по ОТ | 1 | 0.2
|  | И | Соблюдение правил работы с газовыми баллонами и газовым оборудованием |  | Согласно инструкции по ОТ | 1 | 0.25
|  | И | Соблюдение правил организации рабочего места |  | Согласно инструкции по ОТ | 1 | 0.2
|  | И | Использование необходимых СИЗ при выполнении задания |  | Согласно инструкции по ОТ | 1 | 0.3
В2 | Сборка изделий (КСС)
|  | И | Сборка Тавра согласно чертежа |  | Количество и длина прихваток ссответствует требованиям. Соблюдена перпендикулярность. | 2 | 0.25
|  | И | Сборка Трубы согласно чертежа |  | Количество и длина прихваток ссответствует требованиям. Отсутсвуют линейные смещения ( допуск 1 мм) | 2 | 0.25
|  | И | Сборка КСС 10 мм согласно чертежа |  | Количество и длина прихваток ссответствует требованиям. Отсутсвуют линейные смещения ( допуск 1 мм) | 2 | 0.25
В3 | Использование технологической карты при сборке
|  | И | Использование Режимов прописаных в технологической карте для таврового соединения |  | Режимы для сборки таврового соединения выбраны согласно технологической карты | 2 | 0.1
|  | И | Использование Режимов прописаных в технологической карте для трубного соединения |  | Режимы для сборки трубного соединения выбраны согласно технологической карты | 2 | 0.1
|  | И | Использование Режимов прописаных в технологической карте для стыкового соединения |  | Режимы для сборки стыкового соединения выбраны согласно технологической карты | 2 | 0.1
В4 | Использование технологической карты при сварке
|  | И | Использование Режимов прописаных в технологической карте для сварки таврового соединения |  | Режимы для сварки таврового соединения выбраны согласно технологической карты | 4 | 0.3
|  | И | Использование Режимов прописаных в технологической карте для сварки трубного соединения |  | Режимы для сварки трубного соединения выбраны согласно технологической карты | 4 | 0.3
|  | И | Использование Режимов прописаных в технологической карте для сварки стыкового соединения. |  | Режимы для сварки стыкового соединения выбраны согласно технологической карты | 4 | 0.3
В5 | ВИК Таврового соединения по ГОСТ Р ИСО 5817-2009
|  | И | Катет углового шва соответствует ТК и Чертежу? |  | должен соответствовать ТК | 4 | 0.6
|  | И | Протяженность и глубина подреза соответствует допуску? |  | 5011-5012. макс.допустимая глубина прерывистого подреза не более 0.5 мм. Сплошной подрез любой измеряемой глубины не допустим = 0. Подрез любой протяженности, глубиной более 0,5 мм не допустим = 0 | 4 | 0.2
|  | И | Отсутствуют видимые поры? |  | Видимая пора 2017 или поверхностная пористость 2018. Обнаруженные с применением лупы х10. | 4 | 0.35
|  | И | Сварной шов сформирован правильно? |  | Отсутствуют такие дефекты как 506. наплыв \ 509. натек, 5213. выпуклость углового шва, вогнутость шва не допустима. | 4 | 0.35
|  | И | Обнаружены ли на поверхностях пластин следы ожога дугой? |  | 601. Не допустимо = 0. | 4 | 0.3
|  | С | Равномерность шва в облицовочном проходе, отсутствие кратеров и усадочных раковин |  |  | 4 | 0.5
|  |  |  | 0 | Сварной шов не равномерный, и /или имеет глубокие кратерные усадочные раковины, и/или высокие перепады между валиками, несплавления.
|  |  |  | 1 | Сварной шов равномерный, кратерные усадочные раковины имеют меньшую глубину, и/или сплавление между валиками есть, но имеет значительный перепад.
|  |  |  | 2 | Сварной шов равномерный, кратерные усадочные раковины имеют минимальную глубину, и/или сплавление между валиками есть, но имеет минимальный перепад.
|  |  |  | 3 | Сварной шов равномерный, кратерные усадочные раковины отсутствуют, между валиками перепада нет, хорошее сплавление.
В6 | ВИК трубного образца по ГОСТ Р ИСО 5817-2009
|  | И | Протяженность и глубина подреза соответствует допуску? |  | 5011-5012. макс.допустимая глубина прерывистого подреза 0,05 толщины детали, но не более 0.5 мм. Сплошной подрез любой измеряемой глубины не допустим = 0. Подрез любой протяженности, глубиной более 0,5 мм не допустим = 0 | 4 | 0.35
|  | И | Разделка кромок заполнена полностью? |  | Незаполнение не допускается = 0 | 4 | 0.3
|  | И | Выпуклость стыкового шва не превышает допустимых Режимов? |  | 502. должна соответствовать ТК | 4 | 0.35
|  | И | Ширина шва |  | Ширина должна соответствовать ТК | 4 | 0.3
|  | И | Обнаружены ли на поверхностях пластин следы ожога дугой? |  | 601. Не допустимо = 0. | 4 | 0.2
|  | И | Кратерные усадочные раковины отсутствуют? |  | 2024. Допускается до 0,5 величины усиления сварного шва. | 4 | 0.35
|  | И | Отсутствуют видимые поры? |  | Видимая пора 2017 или поверхностная пористость 2018. Обнаруженные с применением лупы х10. | 4 | 0.4
|  | И | Сварной шов сформирован правильно? |  | Отсутствуют такие дефекты как 506. наплыв \ 509. натек | 4 | 0.3
|  | И | Выпуклость корня шва не превышает допустимое значение? |  | 504. должна соответствовать ТК | 4 | 0.4
|  | И | Вогнутость корня шва не превышает допустимое значение? |  | 515. должна соответствовать ТК | 4 | 0.4
В7 | ВИК пластин, толщиной 10мм по ГОСТ Р ИСО 5817-2009
|  | И | Протяженность и глубина подреза соответствует допуску? |  | 5011-5012. макс.допустимая глубина прерывистого подреза 0,05 толщины детали, но не более 0.5 мм. Сплошной подрез любой измеряемой глубины не допустим = 0. Подрез любой протяжонности, глубиной более 0,5 мм не допустим = 0 | 4 | 0.25
|  | И | Разделка кромок заполнена полностью? |  | Незаполнение не допускается = 0 | 4 | 0.25
|  | И | Выпуклость стыкового шва не превышает допустимых Режимов? |  | 502. должна соответствовать ТК | 4 | 0.3
|  | И | Ширина шва |  | Ширина должна соответствовать ТК | 4 | 0.3
|  | И | Обнаружены ли на поверхностях пластин следы ожога дугой? |  | 601. Не допустимо = 0. | 4 | 0.25
|  | И | Кратерные усадочные раковины отсутствуют? |  | 2024. Допускается до 0,5 величины усиления сварного шва. | 4 | 0.3
|  | И | Отсутствуют видимые поры? |  | Видимая пора 2017 или поверхностная пористость 2018. Обнаруженные с применением лупы х10. | 4 | 0.3
|  | И | Сварной шов сформирован правильно? |  | Отсутствуют такие дефекты как 506. наплыв \ 509. натек | 4 | 0.3
|  | И | Выпуклость корня шва не превышает допустимое значение? |  | 504. должна соответствовать ТК | 4 | 0.35
|  | И | Вогнутость корня шва не превышает допустимое значение? |  | 515. должна соответствовать ТК | 4 | 0.35
В8 | Испытание на излом.
|  | И | Обеспечено полное сплавление корня соединения? |  | Ноль баллов, если не была проштампована стоп-точка | 6 | 1
|  | И | Обеспечено полное сплавление между проходами? |  | 1 Дефект 2.5 мм или менее = 0.70 балла. Два дефекта 2.5 или менее = 0.40 балла. 3 дефекта или более 2.5 мм = 0 баллов | 6 | 1
|  | И | На изломе отсутствуют видимые поры и включения? |  | Обнаруженные с применением лупы х10. Не допустимы = 0 | 6 | 1
14.5

## КО4
Г | Конструкция работающая под давлением 135 | [5 empty] | 24.6
Г1 | Организация работы и охрана труда
|  | И | Соблюдение правил работы с электрооборудованием |  | Согласно инструкции по ОТ | 1 | 0.2
|  | И | Соблюдение правил работы с газовыми баллонами и газовым оборудованием |  | Согласно инструкции по ОТ | 1 | 0.25
|  | И | Соблюдение правил организации рабочего места |  | Согласно инструкции по ОТ | 1 | 0.2
|  | И | Использование необходимых СИЗ при выполнении задания |  | Согласно инструкции по ОТ | 1 | 0.3
Г2 | Сборка конструкции, работающей под давлением
|  | И | Длина прихваток соответствует требованиям? |  | Длина прихваток не должна привышать 15 мм | 2 | 0.3
|  | И | Прихватки внутри конструкции отсутствуют? |  | Отсутствуют прихватки внутри сосуда | 2 | 0.3
|  | И | Сборка изделия согласно чертежа? |  | Конструкция собрана согласно чертежу, соответствуют размеры (отклонения допустимы не более 2 мм по основанию конструкции) | 2 | 0.4
Г3 | Использование технологической карты при сборке
|  | И | Использование Режимов прописаных в технологической карте. |  | Режимы для сборки конструкции работающей под давлением выбраны согласно технологической карты | 2 | 0.5
Г4 | Использование технологической карты при сварке
|  | И | Использование Режимов прописаных в технологической карте. |  | Режимы для сварки конструкции работающей под давлением выбраны согласно технологической карты | 4 | 1
Г5 | ВИК, Модуль Г, конструкция, работающая под давлением по ГОСТ Р ИСО 5817-2009
|  | И | Обнаружены ли на поверхностях модуля следы ожога дугой? |  | 601. 1 дефект = 0,3 балл, 2 дефекта = 0.2 балла, 3 и более = 0 баллов. 1 видимый ожог дугой = 1 дефект | 4 | 0.5
|  | И | Тавровое соединение - Сварные швы сформированы правильно? |  | Отсутствуют такие дефекты как 506. наплыв \ 509. натек | 4 | 0.4
|  | И | Тавровое соединение - Отсутствуют видимые поры? |  | 1 дефект = 0,3 балла, 2 дефекта = 0.1 балла, 3 и более = 0 балов. Одна видимая пора 2017 или поверхностная пористость 2018 = 1 дефект. Обнаруженные с применением лупы х10. | 4 | 0.5
|  | И | Тавровое соединение - Отсутствуют видимые включения? |  | 1 дефект = 0.3 балла, 2 дефекта = 0.1 балла, 3 и более = 0 балов. Одно видимое твердое включение группы №3 = 1 дефект. | 4 | 0.3
|  | И | Тавровое соединение - Протяженность и глубина подреза соответствует допуску? |  | 5011-5012. макс.допустимая глубина прерывистого подреза 0,05 толщины детали, но не более 0.5 мм. Сплошной подрез любой измеряемой глубины не допустим = 0. Подрез любой протяжонности, глубиной более 0,5 мм не допустим = 0 | 4 | 0.5
|  | И | Тавровое соединение - Катет углового шва соответствует ТК и Чертежу? |  | Катет согласно чертежа | 4 | 1
|  | И | Стыковое соединение - Ширина шва |  | должна соответствовать ТК | 4 | 0.8
|  | И | Стыковое соединение - Кратерные усадочные раковины отсутствуют? |  | 2024. Допускается до 0,5 величины усиления сварного шва. | 4 | 0.4
|  | И | Стыковое соединение - Сварные швы сформированы правильно? |  | Отсутствуют такие дефекты как 506. наплыв \ 509. натек. Не допускаются = 0 | 4 | 0.5
|  | И | Стыковое соединение - Отсутствуют видимые поры? |  | 1 дефект = 0.3 балла, 2 дефекта = 0.2 балла, 3 и более = 0 балов. Одна видимая пора 2017 или поверхностная пористость 2018 = 1 дефект. Обнаруженные с применением лупы х10. | 4 | 0.7
|  | И | Стыковое соединение - Отсутствуют видимые включения? |  | 1 дефект = 0.3 балла, 2 дефекта = 0.1 балла, 3 и более = 0 балов. Одно видимое твердое включение группы №3 = 1 дефект. Обнаруженные с применением лупы х10. | 4 | 0.5
|  | И | Стыковое соединение - Протяженность и глубина подреза соответствует допуску? |  | 5011-5012. макс.допустимая глубина прерывистого подреза 0,05 толщины детали, но не более 0.5 мм. Сплошной подрез любой измеряемой глубины не допустим = 0. Подрез любой протяжонности, глубиной более 0,5 мм не допустим = 0 | 4 | 0.3
|  | И | Стыковое соединение - Разделка кромок заполнена полностью? |  | Незаполнение не допускается = 0 | 4 | 0.4
|  | И | Стыковое соединение - Наружное усиление швов находится в допуске? |  | 502. в соответствии с ТК | 4 | 0.3
|  | И | Угловое соединение - Ширина шва постоянна? |  | Допустима разница 2 мм по ширине | 4 | 0.6
|  | И |  |  | Отсутствуют такие дефекты как 506. наплыв \ 509. натек | 4 | 0.5
|  | И | Угловое соединение - Отсутствуют видимые поры? |  | 1 дефект = 0.3 балла, 2 дефекта = 0.1 балла, 3 и более = 0 балов. Одна видимая пора 2017 или поверхностная пористость 2018 = 1 дефект. Обнаруженные с применением лупы х10. | 4 | 0.5
|  | И | Угловое соединение - Отсутствуют видимые включения? |  | 1 дефект = 0.3 балла, 2 дефекта = 0.1 балла, 3 и более = 0 балов. Одно видимое твердое включение группы №3 = 1 дефект. Обнаруженные с применением лупы х10. | 4 | 0.5
|  | И | Угловое соединение - Протяженность и глубина подреза соответствует допуску? |  | 5011-5012. макс.допустимая глубина прерывистого подреза 0,05 толщины детали, но не более 0.5 мм. Сплошной подрез любой измеряемой глубины не допустим = 0. Подрез любой протяженности, глубиной более 0,5 мм не допустим = 0 | 4 | 0.5
|  | С | С полным радиусом выполнены угловые соединения? |  |  | 4 | 1
|  |  |  | 0 | Поверхность радиальна менее 25% по протяженности - оценка 0
|  |  |  | 1 | Поверхность радиальна в пределах от 25 % до 50% по протяженности - оценка 1
|  |  |  | 2 | Поверхность радиальна в пределах от 50 % до 75% по протяженности - оценка 2
|  |  |  | 3 | Поверхность радиальна свыше 75% по протяженности - оценка 3
|  | С | Изделие полностью очищено? |  |  | 4 | 0.6
|  |  |  | 0 | изделие не очищено полностью
|  |  |  | 1 | изделие очищено не полностью, значительное количество шлака брызг и копоти
|  |  |  | 2 | на изделии присутствует незначительное количество шлака, брызг и копоти
|  |  |  | 3 | изделие полностью очищено от шлака брызг и копоти
|  |  | Тавровое соединение - Кратерные усадочные раковины отсутствуют? |  |  | 4 | 1
|  |  |  | 0 | Сварной шов не равномерный, и/или имеет глубокие кратерные усадочные раковины, и/или высокие перепады между валиками, несплавления
|  |  |  | 1 | Сварной шов равномерный, кратерные усадочные раковины имеют меньшую глубину, и/или сплавление между валиками есть, но имеют значительный перепад
|  |  |  | 2 | Сварной шов равномерный, кратерные усадочные раковины имеют минимальную глубину, и/или сплавление между валиками есть, но имеют минимальный перепад
|  |  |  | 3 | Сварной шов равномерный, кратерные усадочные раковины отсутствуют, между валиками перепада нет, хорошее сплавление
|  | С | Угловое соединение - Кратерные усадочные раковины отсутствуют? |  |  | 4 | 1
|  |  |  | 0 | Сварной шов не равномерный, и/или имеет глубокие кратерные усадочные раковины, и/или высокие перепады между валиками, несплавления
|  |  |  | 1 | Сварной шов равномерный, кратерные усадочные раковины имеют меньшую глубину, и/или сплавление между валиками есть, но имеют значительный перепад
|  |  |  | 2 | Сварной шов равномерный, кратерные усадочные раковины имеют минимальную глубину, и/или сплавление между валиками есть, но имеют минимальный перепад
|  |  |  | 3 | Сварной шов равномерный, кратерные усадочные раковины отсутствуют, между валиками перепада нет, хорошее сплавление
Г6 | Гидравлические испытания
|  | И | Изделие предоставлено для гидравлического испытания |  | Изделие предоставлено | 6 | 0.35
|  | И | Изделие выдерживает давление 10 Бар |  | Нет утечки при 10 Бар | 6 | 1
|  | И | Изделие выдерживает давление 20 Бар |  | Нет утечки при 20 Бар | 6 | 1.05
|  | И | Изделие выдерживает давление 30 Бар |  | Нет утечки при 30 Бар | 6 | 1.1
|  | И | Изделие выдерживает давление 40 Бар |  | Нет утечки при 40 Бар | 6 | 1.15
|  | И | Изделие выдерживает давление 50 Бар |  | Нет утечки при 50 Бар | 6 | 1.2
|  | И | Изделие выдерживает давление 55 Бар |  | Нет утечки при 55 Бар | 6 | 1.3
|  | И | Изделие выдерживает давление 60 Бар |  | Нет утечки при 60 Бар | 6 | 1.5
24.6

## КО5
Д | Контрольные образцы из алюминия |  |  |  |  | 7.4
Д1 | Организация работы и охрана труда
|  | И | Соблюдение правил работы с электрооборудованием | Согласно инструкции по ОТ | 1 | 0.2
|  | И | Соблюдение правил работы с газовыми баллонами и газовым оборудованием | Согласно инструкции по ОТ | 1 | 0.2
|  | И | Соблюдение правил организации рабочего места | Согласно инструкции по ОТ | 1 | 0.2
|  | И | Использование необходимых СИЗ при выполнении задания | Согласно инструкции по ОТ | 1 | 0.3
Д2 | Сборка образцов из алюминия
|  | И | Длина прихваток соответствует требованиям? | Длина прихваток не должна превышать 10 мм | 2 | 0.2
|  | И | Сборка изделия согласно чертежа? | Отсутствуют линейные смещения (Д1), соблюдена перпендикулярность(Д2,Д3) | 2 | 0.2
Д3 | Использование технологической карты
|  | И | Использование Режимов прописаных в технологической карте. | Режимы для сборки образцов из алюминия выбраны согласно технологической карты | 2 | 0.5
Д4 | ВИК Модуль Д из Алюминия по ГОСТ Р ИСО 10042-2009
|  | И | Обнаружены ли на поверхностях модуля следы ожога дугой? | 601. Не допустимо = 0. | 5 | 0.45
|  | И | Ширина стыкового шва | Согласно ТК | 5 | 0.4
|  | И | Стыковое соединение - Выпуклость швов находится в допуске? | Согласно ТК | 5 | 0.4
|  | И | Отсутствуют видимые поры? | 1 дефект = 0.25 балла, 2 дефекта = 0.1 балла, 3 и более = 0 балов. Одна видимая пора 2017 или поверхностная пористость 2018 = 1 дефект. Обнаруженные с применением лупы х10. | 5 | 0.3
|  | И | Отсутствуют видимые включения? | 1 дефект = 0.25 балла, 2 дефекта = 0.1 балла, 3 и более = 0 балов. Одно видимое твердое включение группы №3 = 1 дефект. Обнаруженные с применением лупы х10. | 5 | 0.3
|  | И | Протяженность и глубина подреза соответствует допуску? | 5011-5012. макс.допустимая глубина прерывистого подреза 0,1 толщины детали. Сплошной подрез любой измеряемой глубины не допустим = 0. Подрез любой протяженности, глубиной более 0,3 мм не допустим = 0 | 5 | 0.2
|  | И | Стыковые швы выполнены с полным проплавлением? | Проплавление не превышающее 3 мм составляет 100% = 0,60 балла, >или=90% = 0,50 балла, >или=75% = 0,00 балл | 5 | 0.6
|  | И | Стыковое соединение - Отсутствует избыточное проплавление? | Свыше 3 мм. Не допустимо = 0 | 5 | 0.4
|  | И | Сварной шов сформирован правильно? | Отсутствуют такие дефекты как 506. наплыв \ 509. натек | 5 | 0.4
|  | И | Кратерные усадочные раковины отсутствуют? | 2024. Допускается до 0,5 величины усиления сварного шва. | 5 | 0.35
|  | И | Угловые швы выполнены с полным проплавлением? | Проплавление не превышающее 3 мм составляет 100% = 1,00 балл, >или=90% = 0,50 балла, >или=75% = 0,00 балл | 5 | 1
|  | И | Угловое соединение - Отсутствует избыточное проплавление? | Свыше 3 мм. Не допустимо = 0 | 5 | 0.8
7.4

## КО6
Е | Контрольные образцы из высоколегированной стали |  |  |  |  | 7.75
Е1 | Организация работы и охрана труда
|  | И | Соблюдение правил работы с электрооборудованием | Согласно инструкции по ОТ | 1 | 0.2
|  | И | Соблюдение правил работы с газовыми баллонами и газовым оборудованием | Согласно инструкции по ОТ | 1 | 0.2
|  | И | Соблюдение правил организации рабочего места | Согласно инструкции по ОТ | 1 | 0.2
|  | И | Использование необходимых СИЗ при выполнении задания | Согласно инструкции по ОТ | 1 | 0.3
Е2 | Сборка образцов из высоколегтрованной стали стали
|  | И | Длина прихваток соответствует требованиям? | Длина прихваток не должна превышать 10 мм | 2 | 0.2
|  | И | Сборка изделия согласно чертежа? | Отсутствуют линейные смещения (Е1), соблюдена перпендикулярность(Е2,Е3) | 2 | 0.2
Е3 | Контрольные образцы из высоколегированной стали
|  | И | Использование Режимов прописаных в технологической карте. | Режимы для сборки образцов из алюминия выбраны согласно технологической карты | 2 | 0.5
Е4 | ВИК Модуль Е, образцы из высоколегированной стали по ГОСТ Р ИСО 5817-2009
|  | И | Обнаружены ли на поверхностях модуля следы ожога дугой? | 601. Не допустимо = 0. | 5 | 0.45
|  | И | Отсутствуют видимые поры? | 1 дефект = 0.25 балла, 2 дефекта = 0.1 балла, 3 и более = 0 балов. Одна видимая пора 2017 или поверхностная пористость 2018 = 1 дефект. Обнаруженные с применением лупы х10. | 5 | 0.4
|  | И | Отсутствуют видимые включения? | 1 дефект = 0.25 балла, 2 дефекта = 0.1 балла, 3 и более = 0 балов. Одно видимое твердое включение группы №3 = 1 дефект. Обнаруженные с применением лупы х10. | 5 | 0.4
|  | И | Протяженность и глубина подреза соответствует допуску? | 5011-5012. макс.допустимая глубина прерывистого подреза 0,1 толщины детали, но не более 0.3 мм. Сплошной подрез любой измеряемой глубины не допустим = 0. Подрез любой протяжонности, глубиной более 0,3 мм не допустим = 0 | 5 | 0.2
|  | И | Стыковые швы выполнены с полным проплавлением? | Проплавление не превышающее 3 мм составляет 100% = 0,60 балла, >или=90% = 0,50 балла, >или=75% = 0,00 балл | 5 | 0.6
|  | И | Стыковое соединение - Отсутствует избыточное проплавление? | Свыше 3 мм. Не допустимо = 0 | 5 | 0.4
|  | И | Тавровое соединение - Катет углового шва соответствует ТК и Чертежу? | Согласно ТК | 5 | 0.6
|  | И | Тавровое соединение - Отсутствует избыточное проплавление? | 5043. Проплавления не допустимы = 0 баллов | 5 | 0.5
|  | И | Сварной шов сформирован правильно? | Отсутствуют такие дефекты как 506. наплыв \ 509. натек | 5 | 0.3
|  | И | Кратерные усадочные раковины отсутствуют? | 2024. Допускается до 0,5 величины усиления сварного шва. | 5 | 0.3
|  | И | Угловые швы выполнены с полным проплавлением? | Проплавление не превышающее 3 мм составляет 100% = 1,0 балл, >или=90% = 0,50 балла, >или=75% = 0,00 балл | 5 | 1
|  | И | Угловое соединение - Отсутствует избыточное проплавление? | Свыше 3 мм. Не допустимо = 0 | 5 | 0.8
7.75

## КО7
Ж | Конструкция из углеродистой стали |  |  |  |  | 7.45
Ж1 | Организация работы и охрана труда
|  | И | Соблюдение правил работы с электрооборудованием | Согласно инструкции по ОТ и ТБ | 1 | 0.2
|  | И | Соблюдение правил работы с газовыми баллонами и газовым оборудованием | Согласно инструкции по ОТ и ТБ | 1 | 0.2
|  | И | Соблюдение правил организации рабочего места | Согласно инструкции по ОТ и ТБ | 1 | 0.2
|  | И | Использование необходимых СИЗ при выполнении задания | Согласно инструкции по ОТ и ТБ | 1 | 0.3
Ж2 | Сборка конструкции из углеродистой стали | И
|  | И | Длина прихваток соответствует требованиям? | Длина прихваток не должна превышать 10 мм | 2 | 0.2
|  | И | Прихватки внутри конструкции отсутствуют? | Отсутсвуют прихватки внутри сосуда | 2 | 0.2
|  | И | Сборка изделия согласно чертежа? | Конструкция собрана согласно чертежу, соответствуют размеры (отклонения допустимы не более 2 мм по основанию конструкции) | 2 | 0.2
Ж3 | Использование технологической карты | И
|  | И | Использование Режимов прописаных в технологической карте. | Режимы для сварки образцов из алюминия выбраны согласно технологической карты | 2 | 0.5
Ж4 | ВИК Модуль Ж, конструкция из углеродистой по ГОСТ Р ИСО 10042-2009
|  | И | Обнаружены ли на поверхностях модуля следы ожога дугой? | 601. Не допустимо = 0. | 5 | 0.45
|  | И | Ширина стыкового шва | Согласно ТК | 5 | 0.5
|  | И | Стыковое соединение - Выпуклость швов находится в допуске? | Согласно ТК | 5 | 0.4
|  | И | Отсутствуют видимые поры на всей конструкции | 1 дефект = 0.25 балла, 2 дефекта = 0.10 балла, 3 и более = 0 балов. Одна видимая пора 2017 или поверхностная пористость 2018 = 1 дефект. Обнаруженные с применением лупы х10. | 5 | 0.4
|  | И | Отсутствуют видимые включения на всей конструкции | 1 дефект = 0.25 балла, 2 дефекта = 0.10 балла, 3 и более = 0 балов. Одно видимое твердое включение группы №3 = 1 дефект. Обнаруженные с применением лупы х10. | 5 | 0.4
|  |  | Протяженность и глубина подреза соответствует допуску на всей конструкции | 5011-5012. макс.допустимая глубина прерывистого подреза 0,1 толщины детали. Сплошной подрез любой измеряемой глубины не допустим = 0. Подрез любой протяженности, глубиной более 0,3 мм не допустим = 0 | 5 | 0.4
|  | И | Тавровое соединение - Катет углового шва соответствует ТК и Чертежу? | Согласно ТК | 5 | 0.8
|  | И | Сварной шов таврового соединения сформирован правильно? | Отсутствуют такие дефекты как 506. наплыв \ 509. натек | 5 | 0.4
|  | И | Кратерные усадочные раковины отсутствуют? | 2024. Допускается до 0,5 величины усиления сварного шва. | 5 | 0.4
|  | И | Сварной шов углового соединения сформирован правильно? | Отсутствуют такие дефекты как 506. наплыв \ 509. натек | 5 | 1.3
7.45

## Профстандарт 40.002 код A 04.2
Профстандарт: 40.002 код A/04.2
Трудовые действия | Умения | Знания
Трудовые действия, предусмотренные трудовой функцией по коду A/01.2 настоящего профессионального стандарта | Владеть необходимыми умениями, предусмотренными трудовой функцией по коду A/01.2 настоящего профессионального стандарта | Необходимые знания, предусмотренные трудовой функцией по коду A/01.2 настоящего профессионального стандарта
Проверка оснащенности сварочного поста РАД | Проверять работоспособность и исправность оборудования для РАД | Основные типы, конструктивные элементы и размеры сварных соединений, выполняемых РАД, и обозначение их на чертежах
Проверка работоспособности и исправности оборудования поста РАД | Настраивать сварочное оборудование для РАД | Основные группы и марки материалов, свариваемых РАД
Проверка наличия заземления сварочного поста РАД | Выбирать пространственное положение сварного шва для РАД | Сварочные (наплавочные) материалы для РАД
Подготовка и проверка сварочных материалов для РАД | Владеть техникой предварительного, сопутствующего (межслойного) подогрева металла в соответствии с требованиями производственно-технологической документации по сварке | Устройство сварочного и вспомогательного оборудования для РАД, назначение и условия работы контрольно-измерительных приборов, правила их эксплуатации и область применения. Основные типы и устройства для возбуждения и стабилизации сварочной дуги (сварочные осцилляторы)
Настройка оборудования РАД для выполнения сварки | Владеть техникой РАД простых деталей неответственных конструкций в нижнем, вертикальном и горизонтальном пространственном положении сварного шва | Правила эксплуатации газовых баллонов
Выполнение предварительного, сопутствующего (межслойного) подогрева металла | Контролировать с применением измерительного инструмента сваренные РАД детали на соответствие геометрических размеров требованиям конструкторской и производственно-технологической документации по сварке | Техника и технология РАД для сварки простых деталей неответственных конструкций в нижнем, вертикальном и горизонтальном пространственном положении сварного шва
Выполнение РАД простых деталей неответственных конструкций | Пользоваться конструкторской, производственно-технологической и нормативной документацией для выполнения данной трудовой функции | Выбор режима подогрева и порядок проведения работ по предварительному, сопутствующему (межслойному) подогреву металла
Контроль с применением измерительного инструмента сваренных РАД деталей на соответствие геометрических размеров требованиям конструкторской и производственно-технологической документации по сварке |  | Причины возникновения и меры предупреждения внутренних напряжений и деформаций в свариваемых (наплавляемых) изделиях
Причины возникновения дефектов сварных швов, способы их предупреждения и исправления
Профстандарт: 40.002 код A/01.2
Трудовые действия | Умения | Знания
Ознакомление с конструкторской и производственно-технологической документацией по сварке; Проверка работоспособности и исправности сварочного оборудования; Зачистка ручным или механизированным инструментом элементов конструкции (изделия, узлы, детали) под сварку; Выбор пространственного положения сварного шва для сварки элементов конструкции (изделий, узлов, деталей); Сборка элементов конструкции (изделий, узлов, деталей) под сварку с применением сборочных приспособлений;Сборка элементов конструкции (изделия, узлы, детали) под сварку на прихватках; Контроль с применением измерительного инструмента подготовленных и собранных с применением сборочных приспособлений элементов конструкции (изделия, узлы, детали) на соответствие геометрических размеров требованиям конструкторской и производственно-технологической документации по сварке; Контроль с применением измерительного инструмента подготовленных и собранных на прихватках элементов конструкции (изделия, узлы, детали) на соответствие геометрических размеров требованиям конструкторской и производственно-технологической документации по сварке; Зачистка ручным или механизированным инструментом сварных швов после сварки; Удаление ручным или механизированным инструментом поверхностных дефектов (поры, шлаковые включения, подрезы, брызги металла, наплывы и т.д.). | Основные типы, конструктивные элементы, размеры сварных соединений и обозначение их на чертежах; Правила подготовки кромок изделий под сварку; Основные группы и марки свариваемых материалов; Устройство сварочного и вспомогательного оборудования, назначение и условия работы контрольно-измерительных приборов, правила их эксплуатации и область применения; Правила сборки элементов конструкции под сварку; Виды и назначение сборочных, технологических приспособлений и оснастки; Способы устранения дефектов сварных швов; Правила технической эксплуатации электроустановок; Нормы и правила пожарной безопасности при проведении сварочных работ; Правила по охране труда, в том числе на рабочем месте. | Выбирать пространственное положение сварного шва для сварки элементов конструкции (изделий, узлов, деталей);Применять сборочные приспособления для сборки элементов конструкции (изделий, узлов, деталей) под сварку; Использовать ручной и механизированный инструмент для подготовки элементов конструкции (изделий, узлов, деталей) под сварку, зачистки сварных швов и удаления поверхностных дефектов после сварки; Использовать измерительный инструмент для контроля собранных элементов конструкции (изделий, узлов, деталей) на соответствие геометрических размеров требованиям конструкторской и производственно-технологической документации по сварке; Пользоваться конструкторской, производственно-технологической и нормативной документацией для выполнения данной трудовой функции.
ФГОС СПО 15.01.05 СВАРЩИК (РУЧНОЙ И ЧАСТИЧНО МЕХАНИЗИРОВАННОЙ СВАРКИ (НАПЛАВКИ)
Профессиональные компетенции по видам деятельности
ПК 1.1. Читать чертежи средней сложности и сложных сварных металлоконструкций.
ПК 1.2. Использовать конструкторскую, нормативно-техническую и производственно-технологическую документацию по сварке.
ПК 1.3. Проверять оснащенность, работоспособность, исправность и осуществлять настройку оборудования поста для различных способов сварки.
ПК 1.4. Подготавливать и проверять сварочные материалы для различных способов сварки.
ПК 1.5. Выполнять сборку и подготовку элементов конструкции под сварку.
ПК 1.6. Проводить контроль подготовки и сборки элементов конструкции под сварку.
ПК 1.7. Выполнять предварительный, сопутствующий (межслойный) подогрева металла.
ПК 1.8. Зачищать и удалять поверхностные дефекты сварных швов после сварки.
ПК 1.9. Проводить контроль сварных соединений на соответствие геометрическим размерам, требуемым конструкторской и производственно-технологической документации по сварке.
ПК 3.2. Выполнять ручную дуговую сварку (наплавку) неплавящимся электродом в защитном газе различных деталей из цветных металлов и сплавов во всех пространственных положениях сварного шва.

## Профстандарт 40.002 код A 05.2
Профстандарт: 40.002 код A/05.2
Трудовые действия | Умения | Знания
Трудовые действия, предусмотренные трудовой функцией по коду A/01.2 настоящего профессионального стандарта | Владеть необходимыми умениями, предусмотренными трудовой функцией по коду A/01.2 настоящего профессионального стандарта | Необходимые знания, предусмотренные трудовой функцией по коду A/01.2 настоящего профессионального стандарта
Проверка оснащенности сварочного поста частично механизированной сварки (наплавки) плавлением | Проверять работоспособность и исправность оборудования для частично механизированной сварки (наплавки) плавлением | Основные типы, конструктивные элементы и размеры сварных соединений выполняемых частично механизированной сваркой (наплавкой) плавлением и обозначение их на чертежах
Проверка работоспособности и исправности оборудования поста частично механизированной сварки (наплавки) плавлением | Настраивать сварочное оборудование для частично механизированной сварки (наплавки) плавлением | Основные группы и марки материалов, свариваемых частично механизированной сваркой (наплавкой) плавлением
Проверка наличия заземления сварочного поста частично механизированной сварки (наплавки) плавлением | Выбирать пространственное положение сварного шва для частично механизированной сварки (наплавки) плавлением | Сварочные (наплавочные) материалы для частично механизированной сварки (наплавки) плавлением
Подготовка и проверка сварочных материалов для частично механизированной сварки (наплавки) | Владеть техникой предварительного, сопутствующего (межслойного) подогрева металла в соответствии с требованиями производственно-технологической документации по сварке | Устройство сварочного и вспомогательного оборудования для частично механизированной сварки (наплавки) плавлением, назначение и условия работы контрольно-измерительных приборов, правила их эксплуатации и область применения
Настройка оборудования для частично механизированной сварки (наплавки) плавлением для выполнения сварки | Владеть техникой частично механизированной сварки (наплавки) плавлением простых деталей неответственных конструкций в нижнем, вертикальном и горизонтальном пространственном положении сварного шва | Правила эксплуатации газовых баллонов
Выполнение предварительного, сопутствующего (межслойного) подогрева металла | Контролировать с применением измерительного инструмента сваренные частично механизированной сваркой плавлением простые детали на соответствие геометрических размеров требованиям конструкторской и производственно-технологической документации по сварке | Техника и технология частично механизированной сварки (наплавки) плавлением для сварки простых деталей неответственных конструкций в нижнем, вертикальном и горизонтальном пространственном положении сварного шва
Выполнять частично механизированную сварку (наплавку) плавлением простых деталей неответственных конструкций | Пользоваться конструкторской, производственно-технологической и нормативной документацией для выполнения данной трудовой функции | Выбор режима подогрева и порядок проведения работ по предварительному, сопутствующему (межслойному) подогреву металла
Контролировать с применением измерительного инструмента сваренные частично механизированной сваркой (наплавкой) плавлением детали на соответствие геометрических размеров требованиям конструкторской и производственно-технологической документации по сварке |  | Причины возникновения и меры предупреждения внутренних напряжений и деформаций в свариваемых (наплавляемых) изделиях
Причины возникновения дефектов сварных швов, способы их предупреждения и исправления
Профстандарт: 40.002 код A/01.2
Трудовые действия | Знания | Умения
Ознакомление с конструкторской и производственно-технологической документацией по сварке; Проверка работоспособности и исправности сварочного оборудования; Зачистка ручным или механизированным инструментом элементов конструкции (изделия, узлы, детали) под сварку; Выбор пространственного положения сварного шва для сварки элементов конструкции (изделий, узлов, деталей); Сборка элементов конструкции (изделий, узлов, деталей) под сварку с применением сборочных приспособлений;Сборка элементов конструкции (изделия, узлы, детали) под сварку на прихватках; Контроль с применением измерительного инструмента подготовленных и собранных с применением сборочных приспособлений элементов конструкции (изделия, узлы, детали) на соответствие геометрических размеров требованиям конструкторской и производственно-технологической документации по сварке; Контроль с применением измерительного инструмента подготовленных и собранных на прихватках элементов конструкции (изделия, узлы, детали) на соответствие геометрических размеров требованиям конструкторской и производственно-технологической документации по сварке; Зачистка ручным или механизированным инструментом сварных швов после сварки; Удаление ручным или механизированным инструментом поверхностных дефектов (поры, шлаковые включения, подрезы, брызги металла, наплывы и т.д.). | Выбирать пространственное положение сварного шва для сварки элементов конструкции (изделий, узлов, деталей);Применять сборочные приспособления для сборки элементов конструкции (изделий, узлов, деталей) под сварку; Использовать ручной и механизированный инструмент для подготовки элементов конструкции (изделий, узлов, деталей) под сварку, зачистки сварных швов и удаления поверхностных дефектов после сварки; Использовать измерительный инструмент для контроля собранных элементов конструкции (изделий, узлов, деталей) на соответствие геометрических размеров требованиям конструкторской и производственно-технологической документации по сварке; Пользоваться конструкторской, производственно-технологической и нормативной документацией для выполнения данной трудовой функции. | Основные типы, конструктивные элементы, размеры сварных соединений и обозначение их на чертежах; Правила подготовки кромок изделий под сварку; Основные группы и марки свариваемых материалов; Устройство сварочного и вспомогательного оборудования, назначение и условия работы контрольно-измерительных приборов, правила их эксплуатации и область применения; Правила сборки элементов конструкции под сварку; Виды и назначение сборочных, технологических приспособлений и оснастки; Способы устранения дефектов сварных швов; Правила технической эксплуатации электроустановок; Нормы и правила пожарной безопасности при проведении сварочных работ; Правила по охране труда, в том числе на рабочем месте.
ФГОС СПО 15.01.05 СВАРЩИК (РУЧНОЙ И ЧАСТИЧНО МЕХАНИЗИРОВАННОЙ СВАРКИ (НАПЛАВКИ)
Профессиональные компетенции по видам деятельности
ПК 1.1. Читать чертежи средней сложности и сложных сварных металлоконструкций.
ПК 1.2. Использовать конструкторскую, нормативно-техническую и производственно-технологическую документацию по сварке.
ПК 1.3. Проверять оснащенность, работоспособность, исправность и осуществлять настройку оборудования поста для различных способов сварки.
ПК 1.4. Подготавливать и проверять сварочные материалы для различных способов сварки.
ПК 1.5. Выполнять сборку и подготовку элементов конструкции под сварку.
ПК 1.6. Проводить контроль подготовки и сборки элементов конструкции под сварку.
ПК 1.7. Выполнять предварительный, сопутствующий (межслойный) подогрева металла.
ПК 1.8. Зачищать и удалять поверхностные дефекты сварных швов после сварки.
ПК 1.9. Проводить контроль сварных соединений на соответствие геометрическим размерам, требуемым конструкторской и производственно-технологической документации по сварке.
ПК 4.1. Выполнять частично механизированную сварку плавлением различных деталей из углеродистых и конструкционных сталей во всех пространственных положениях сварного шва.

## Профстандарт 40.002 код А04
Профстандарт: 40.002 код A/04.2
Трудовые действия | Умения | Знания
Трудовые действия, предусмотренные трудовой функцией по коду A/01.2 настоящего профессионального стандарта | Владеть необходимыми умениями, предусмотренными трудовой функцией по коду A/01.2 настоящего профессионального стандарта | Необходимые знания, предусмотренные трудовой функцией по коду A/01.2 настоящего профессионального стандарта
Проверка оснащенности сварочного поста РАД | Проверять работоспособность и исправность оборудования для РАД | Основные типы, конструктивные элементы и размеры сварных соединений, выполняемых РАД, и обозначение их на чертежах
Проверка работоспособности и исправности оборудования поста РАД | Настраивать сварочное оборудование для РАД | Основные группы и марки материалов, свариваемых РАД
Проверка наличия заземления сварочного поста РАД | Выбирать пространственное положение сварного шва для РАД | Сварочные (наплавочные) материалы для РАД
Подготовка и проверка сварочных материалов для РАД | Владеть техникой предварительного, сопутствующего (межслойного) подогрева металла в соответствии с требованиями производственно-технологической документации по сварке | Устройство сварочного и вспомогательного оборудования для РАД, назначение и условия работы контрольно-измерительных приборов, правила их эксплуатации и область применения. Основные типы и устройства для возбуждения и стабилизации сварочной дуги (сварочные осцилляторы)
Настройка оборудования РАД для выполнения сварки | Владеть техникой РАД простых деталей неответственных конструкций в нижнем, вертикальном и горизонтальном пространственном положении сварного шва | Правила эксплуатации газовых баллонов
Выполнение предварительного, сопутствующего (межслойного) подогрева металла | Контролировать с применением измерительного инструмента сваренные РАД детали на соответствие геометрических размеров требованиям конструкторской и производственно-технологической документации по сварке | Техника и технология РАД для сварки простых деталей неответственных конструкций в нижнем, вертикальном и горизонтальном пространственном положении сварного шва
Выполнение РАД простых деталей неответственных конструкций | Пользоваться конструкторской, производственно-технологической и нормативной документацией для выполнения данной трудовой функции | Выбор режима подогрева и порядок проведения работ по предварительному, сопутствующему (межслойному) подогреву металла
Контроль с применением измерительного инструмента сваренных РАД деталей на соответствие геометрических размеров требованиям конструкторской и производственно-технологической документации по сварке |  | Причины возникновения и меры предупреждения внутренних напряжений и деформаций в свариваемых (наплавляемых) изделиях
Причины возникновения дефектов сварных швов, способы их предупреждения и исправления
Профстандарт: 40.002 код A/01.2
Трудовые действия | Умения | Знания
Ознакомление с конструкторской и производственно-технологической документацией по сварке; Проверка работоспособности и исправности сварочного оборудования; Зачистка ручным или механизированным инструментом элементов конструкции (изделия, узлы, детали) под сварку; Выбор пространственного положения сварного шва для сварки элементов конструкции (изделий, узлов, деталей); Сборка элементов конструкции (изделий, узлов, деталей) под сварку с применением сборочных приспособлений;Сборка элементов конструкции (изделия, узлы, детали) под сварку на прихватках; Контроль с применением измерительного инструмента подготовленных и собранных с применением сборочных приспособлений элементов конструкции (изделия, узлы, детали) на соответствие геометрических размеров требованиям конструкторской и производственно-технологической документации по сварке; Контроль с применением измерительного инструмента подготовленных и собранных на прихватках элементов конструкции (изделия, узлы, детали) на соответствие геометрических размеров требованиям конструкторской и производственно-технологической документации по сварке; Зачистка ручным или механизированным инструментом сварных швов после сварки; Удаление ручным или механизированным инструментом поверхностных дефектов (поры, шлаковые включения, подрезы, брызги металла, наплывы и т.д.). | Основные типы, конструктивные элементы, размеры сварных соединений и обозначение их на чертежах; Правила подготовки кромок изделий под сварку; Основные группы и марки свариваемых материалов; Устройство сварочного и вспомогательного оборудования, назначение и условия работы контрольно-измерительных приборов, правила их эксплуатации и область применения; Правила сборки элементов конструкции под сварку; Виды и назначение сборочных, технологических приспособлений и оснастки; Способы устранения дефектов сварных швов; Правила технической эксплуатации электроустановок; Нормы и правила пожарной безопасности при проведении сварочных работ; Правила по охране труда, в том числе на рабочем месте. | Выбирать пространственное положение сварного шва для сварки элементов конструкции (изделий, узлов, деталей);Применять сборочные приспособления для сборки элементов конструкции (изделий, узлов, деталей) под сварку; Использовать ручной и механизированный инструмент для подготовки элементов конструкции (изделий, узлов, деталей) под сварку, зачистки сварных швов и удаления поверхностных дефектов после сварки; Использовать измерительный инструмент для контроля собранных элементов конструкции (изделий, узлов, деталей) на соответствие геометрических размеров требованиям конструкторской и производственно-технологической документации по сварке; Пользоваться конструкторской, производственно-технологической и нормативной документацией для выполнения данной трудовой функции.
ФГОС СПО 15.01.05 СВАРЩИК (РУЧНОЙ И ЧАСТИЧНО МЕХАНИЗИРОВАННОЙ СВАРКИ (НАПЛАВКИ)
Профессиональные компетенции по видам деятельности
ПК 1.1. Читать чертежи средней сложности и сложных сварных металлоконструкций.
ПК 1.2. Использовать конструкторскую, нормативно-техническую и производственно-технологическую документацию по сварке.
ПК 1.3. Проверять оснащенность, работоспособность, исправность и осуществлять настройку оборудования поста для различных способов сварки.
ПК 1.4. Подготавливать и проверять сварочные материалы для различных способов сварки.
ПК 1.5. Выполнять сборку и подготовку элементов конструкции под сварку.
ПК 1.6. Проводить контроль подготовки и сборки элементов конструкции под сварку.
ПК 1.7. Выполнять предварительный, сопутствующий (межслойный) подогрева металла.
ПК 1.8. Зачищать и удалять поверхностные дефекты сварных швов после сварки.
ПК 1.9. Проводить контроль сварных соединений на соответствие геометрическим размерам, требуемым конструкторской и производственно-технологической документации по сварке.
ПК 3.1. Выполнять ручную дуговую сварку (наплавку) неплавящимся электродом в защитном газе различных деталей из углеродистых и конструкционных сталей во всех пространственных положениях сварного шва.

## Профстандарт 40.002 код A 03.2
Профстандарт: 40.002 код A/01.2
Трудовые действия | Знания | Умения
Ознакомление с конструкторской и производственно-технологической документацией по сварке; Проверка работоспособности и исправности сварочного оборудования; Зачистка ручным или механизированным инструментом элементов конструкции (изделия, узлы, детали) под сварку; Выбор пространственного положения сварного шва для сварки элементов конструкции (изделий, узлов, деталей); Сборка элементов конструкции (изделий, узлов, деталей) под сварку с применением сборочных приспособлений;Сборка элементов конструкции (изделия, узлы, детали) под сварку на прихватках; Контроль с применением измерительного инструмента подготовленных и собранных с применением сборочных приспособлений элементов конструкции (изделия, узлы, детали) на соответствие геометрических размеров требованиям конструкторской и производственно-технологической документации по сварке; Контроль с применением измерительного инструмента подготовленных и собранных на прихватках элементов конструкции (изделия, узлы, детали) на соответствие геометрических размеров требованиям конструкторской и производственно-технологической документации по сварке; Зачистка ручным или механизированным инструментом сварных швов после сварки; Удаление ручным или механизированным инструментом поверхностных дефектов (поры, шлаковые включения, подрезы, брызги металла, наплывы и т.д.). | Выбирать пространственное положение сварного шва для сварки элементов конструкции (изделий, узлов, деталей);Применять сборочные приспособления для сборки элементов конструкции (изделий, узлов, деталей) под сварку; Использовать ручной и механизированный инструмент для подготовки элементов конструкции (изделий, узлов, деталей) под сварку, зачистки сварных швов и удаления поверхностных дефектов после сварки; Использовать измерительный инструмент для контроля собранных элементов конструкции (изделий, узлов, деталей) на соответствие геометрических размеров требованиям конструкторской и производственно-технологической документации по сварке; Пользоваться конструкторской, производственно-технологической и нормативной документацией для выполнения данной трудовой функции. | Основные типы, конструктивные элементы, размеры сварных соединений и обозначение их на чертежах; Правила подготовки кромок изделий под сварку; Основные группы и марки свариваемых материалов; Устройство сварочного и вспомогательного оборудования, назначение и условия работы контрольно-измерительных приборов, правила их эксплуатации и область применения; Правила сборки элементов конструкции под сварку; Виды и назначение сборочных, технологических приспособлений и оснастки; Способы устранения дефектов сварных швов; Правила технической эксплуатации электроустановок; Нормы и правила пожарной безопасности при проведении сварочных работ; Правила по охране труда, в том числе на рабочем месте.
Профстандарт: 40.002 код A/03.2
Трудовые действия | Знания | Умения
Проверка оснащенности сварочного поста РД; Проверка работоспособности и исправности оборудования поста РД; Проверка наличия заземления сварочного поста РД; Подготовка и проверка сварочных материалов для РД; Настройка оборудования РД для выполнения сварки; Выполнение предварительного, сопутствующего (межслойного) подогрева металла; Выполнение РД простых деталей неответственных конструкций; Выполнение дуговой резки простых деталей; Контроль с применением измерительного инструмента сваренных РД деталей на соответствие геометрических размеров требованиям конструкторской и производственно-технологической документации по сварке. | Основные типы, конструктивные элементы и размеры сварных соединений, выполняемых РД, и обозначение их на чертежах; Основные группы и марки материалов, свариваемых РД; Сварочные (наплавочные) материалы для РД; Устройство сварочного и вспомогательного оборудования для РД, назначение и условия работы контрольно-измерительных приборов, правила их эксплуатации и область применения; Техника и технология РД простых деталей неответственных конструкций в нижнем, вертикальном и горизонтальном пространственном положении сварного шва. Дуговая резка простых деталей; Выбор режима подогрева и порядок проведения работ по предварительному, сопутствующему (межслойному) подогреву металла; Причины возникновения и меры предупреждения внутренних напряжений и деформаций в свариваемых (наплавляемых) изделиях; Причины возникновения дефектов сварных швов, способы их предупреждения и исправления. | Проверять работоспособность и исправность сварочного оборудования для РД; Настраивать сварочное оборудование для РД; Выбирать пространственное положение сварного шва для РД; Владеть техникой предварительного, сопутствующего (межслойного) подогрева металла в соответствии с требованиями производственно-технологической документации по сварке; Владеть техникой РД простых деталей неответственных конструкций в нижнем, вертикальном и горизонтальном пространственном положении сварного шва. Владеть техникой дуговой резки металла; Контролировать с применением измерительного инструмента сваренные РД детали на соответствие геометрических размеров требованиям конструкторской и производственно-технологической документации по сварке; Пользоваться конструкторской, производственно-технологической и нормативной документацией для выполнения данной трудовой функции.
ФГОС СПО 15.01.05 СВАРЩИК (РУЧНОЙ И ЧАСТИЧНО МЕХАНИЗИРОВАННОЙ СВАРКИ (НАПЛАВКИ)
Профессиональные компетенции по видам деятельности
ПК 1.1. Читать чертежи средней сложности и сложных сварных металлоконструкций.
ПК 1.2. Использовать конструкторскую, нормативно-техническую и производственно-технологическую документацию по сварке.
ПК 1.3. Проверять оснащенность, работоспособность, исправность и осуществлять настройку оборудования поста для различных способов сварки.
ПК 1.4. Подготавливать и проверять сварочные материалы для различных способов сварки.
ПК 1.5. Выполнять сборку и подготовку элементов конструкции под сварку.
ПК 1.6. Проводить контроль подготовки и сборки элементов конструкции под сварку.
ПК 1.7. Выполнять предварительный, сопутствующий (межслойный) подогрева металла.
ПК 1.8. Зачищать и удалять поверхностные дефекты сварных швов после сварки.
ПК 1.9. Проводить контроль сварных соединений на соответствие геометрическим размерам, требуемым конструкторской и производственно-технологической документации по сварке.
ПК 2.1. Выполнять ручную дуговую сварку различных деталей из углеродистых и конструкционных сталей во всех пространственных положениях сварного шва.

## Таблица соответствия КЗ ТКХ
Соответствие требований тарифно-квалификационной характеристики профессии 15.01.05 Сварщик (ручной и частично механизированной сварки (наплавки) конкурсному заданию компетенции
Компетенция | Код ФГОС СПО | Наименование ФГОС СПО | Код | Наименование профессий рабочих, должностей служащих | Квалификация (разряд, класс, категория)
Сварочные технологии | 15.01.05 | ФЕДЕРАЛЬНЫЙ ГОСУДАРСТВЕННЫЙ ОБРАЗОВАТЕЛЬНЫЙ СТАНДАРТ СРЕДНЕГО ПРОФЕССИОНАЛЬНОГО ОБРАЗОВАНИЯ ПО ПРОФЕССИИ 15.01.05 СВАРЩИК (РУЧНОЙ И ЧАСТИЧНО МЕХАНИЗИРОВАННОЙ СВАРКИ (НАПЛАВКИ) | 40.002 | Сварщик ручной дуговой сварки плавящимся покрытым электродом; Сварщик частично механизированной сварки плавлением; Сварщик ручной дуговой сварки неплавящимся электродом в защитном газе. | ЕТКС отсутствует, разряд не присваевается
Наименование профессий рабочих, должностей служащих | Квалификация (разряд, класс, категория) | Наименование модуля конкурсного задания | Максимальное количество баллов по модулю | Количество баллов, необходимое для получения данной квалификации (разряда, класса, категории)
Сварщик ручной дуговой сварки плавящимся покрытым электродом |  | Модуль 1(Модуль А) | 17.75 | (70%) 12,43 без разряда
Сварщик частично механизированной сварки плавлением |  | Модуль 3 (Модуль В) | 14.5 | (70%)10,15 без разряда
|  | Модуль 4 (Модуль Г) | 24.6 | (70%)17,22 без разряда
Сварщик ручной дуговой сварки неплавящимся электродом в защитном газе |  | Модуль 5 (Модуль Д) | 7.4 | (70%)5,18 без разряда
Сварщик ручной дуговой сварки неплавящимся электродом в защитном газе |  | Модуль 5 (Модуль Е) | 7.75 | (70%)5,43 без разряда
|  | Итого: | 72 | 50.41
Участнику присваивается квалификация по профессии рабочего (должности служащего) сварщик ручной дуговой сварки плавящимся покрытым электродом, сварщик частично механизированной сварки плавлением, сварщик ручной дуговой сварки неплавящимся электродом в защитном газе без присвоения разряда, но с присвоением квалификации при наборе участником не менее 70 % от количества баллов, необходимого для получения квалификации
СОГЛАСОВАНО
Менеджер компетенции |  | ________________________________ | Дюкова С.В.

## Характеристика работ
1. Соответствие требований Тарификационно-квалификационных характеристик в части Характеристики работ Модулям конкурсного задания компетенции
Характеристика работ | Модуль Конкурсного задания | Соответствование содержания задания по модулю требованиям ТКХ

## Должен знать
2. Соответствие требований Тарифно-квалификационных характеристик в части необходимых Знаний Перечню профессиональных задач специалиста по компетенции (таблица №1 КЗ)
Должен знать по ТКХ | Раздел Перечня профессиональных задач специалиста | Соответствие содержания раздела Перечня требованиям ТКХ

## Примеры работ
3. Соответствие Тарифно-квалификационных характеристик в части Примеров работ Конкурсному заданию (если определено в ТКХ)
Примеры работ в ТКХ | Примеры работ в КЗ