## Тех.карта
|  |  | № Тех.Карты: | [5 empty] | КАРТА ТЕХНОЛОГИЧЕСКОГО ПРОЦЕССА СВАРКИ Модуля А -А1 СТЫКОВОГО СОЕДИНЕНИЯ ТРУБЫ 114×8×120мм, Сталь марки 20
|  |  | Дата |  |  | с 03.07 по 14.07.2023 года |  |  |  | Редакция |  |  | Отборочный этап Финала Всеросийского чемпионата "Профессионалы 2023" |  |  |  |  | Шифр |  |  | Модуль А -А1
|  |  | Нормативные издеия | [9 empty] | контрольное сварное соединение
Разработал | [12 empty] | Изготовитель
Место: | [12 empty] | Заказчик
НТД по сварке: ГОСТ 16037-80, ГОСТ Р ИСО 5817-2009
Основной материал
№ | Марка материала |  |  |  | свариваемые элементы |  |  | Размеры |  |  |  | Толщина (мм) |  |  | Ø (мм) |  |  |  | Угол разделки |  |  | Примечание
[12 empty] | мин | макс |  | мин |  | макс.
1 | Сталь 20 по ГОСТ 1050 – 88 |  |  |  | Труба ГОСТ 8732-78 Горячекатаная бесшовная |  |  | 114×8×120 |  |  |  | 8 | [6 empty] | 30 ± 3 (27 – 33) град |  |  | Вид разделки кромок: V - образная, тип С17 по ГОСТ 16037-80;Способ подготовки кромок: механический (Rz 80).
2 | Сталь 20 по ГОСТ 1050 – 88 |  |  |  | Труба ГОСТ 8732-78 Горячекатаная бесшовная |  |  | 114×8×120 |  |  |  | 8 | [6 empty] | 30 ± 3 (27 – 33) град |  |  | Вид разделки кромок: V - образная, тип С17 по ГОСТ 16037-80;Способ подготовки кромок: механический (Rz 80).
а = 2,0 +1 (2,0 – 3) мм в = 1 ± 0,5 (0,5 – 1,5) мм α = 30 ± 3 (27 – 33)град | [13 empty] | B = 13+3 (13 –16) мм g = 0,5÷3
Тип соединения |  |  |  | Тип оборудования |  |  |  |  | Подкладка |  |  |  | Одно/дву-сторонняя |  |  |  |  | Слой |  | Способ прихваток |  |  |  | Сопло
стыковое (С17) |  |  |  | труба/труба |  |  |  |  | нет |  |  |  | одностороннее (ОС) |  |  |  |  | 3 |  | 111
Положение св. |  |  |  | Высота наплавки |  |  |  |  | Угол горелки,° |  |  |  | Вид каплепереноса |  |  |  |  | Ø W (мм) |  | Угол горелки |  |  |  | вылет эл. (мм)
HL-45
Сварочный процесс
№ | Сварочный процесс |  | Защитный газ |  |  |  | Газ поддува |  | Материал присадки |  |  |  | Классификатор |  |  |  |  | Сварочное оборудование |  |  |  |  | Колебания (мм) |  | примечание
I | 111 |  | нет |  |  |  | нет |  | электроды типа Э50А , марка УОНИ 13/55 , диаметр:2,5 ;3.0 мм | [8 empty] | инвертор |  |  |  |  | не регламентируются |  | корневой слой
II | 111 |  | нет |  |  |  | нет |  | электроды типа Э50А , марка УОНИ 13/55 , диаметр:3,0 -4,0 мм | [8 empty] | инвертор |  |  |  |  | не регламентируются |  | заполняющий слой (количество проходов не реграментируется)
III | 111 |  | нет |  |  |  | нет |  | электроды типа Э50А , марка УОНИ 13/55 , диаметр:3,0-4,0 мм | [8 empty] | инвертор |  |  |  |  | не регламентируются |  | облицовочный слой (количество проходов не реграментируется)
Параметры сварки
№ прохода |  | Ø присадки мм |  | Процесс |  |  | Wfs (м/мин) |  |  |  | Ток (А) |  |  |  |  | Расход газа (л/мин) |  |  |  | Напряжение (В) |  |  |  |  | V св. (мм/мин)
[7 empty] | Мин |  | Макс |  | Мин |  | Макс |  |  | Мин |  | Макс |  | Мин |  |  | Макс
1 |  | 2,5-3,2 |  | 111 | [6 empty] | 70 |  | 130
Доп.Инфо. |  | №1 – Корневой слой
2 |  | 3,0-4,0 |  | 111 | [6 empty] | 90 |  | 160
Доп.Инфо. |  | №2 – Заполняющи слой
3 |  | 3,0-4,0 |  | 111 | [6 empty] | 90 |  | 160
Доп.Инфо. |  | №3 – Облицовочный слой
Дополнительные требования и рекомендации
Все слои сварки (корень, заполнение, облицовка) выполняем снизу вверх (на подъём).
ПЕРЕЧЕНЬ И ПОСЛЕДОВАТЕЛЬНОСТЬ ОПЕРАЦИЙ СБОРКИ И СВАРКИ
№ п/п |  | Операция |  |  |  |  | Содержание операций
1 |  | Ознакомление с документацией |  |  |  |  | •Изучить комплект чертежей и инструкцию по эксплуатации сварочного оборудования
2 |  | Проверка оборудо-вания, инструмен-тов и материалов |  |  |  |  | • Проверить комплектность сварочного оборудования, инструментов и материалов. • Проверить исправность и работоспособность сварочного оборудования
3 |  | Контроль перед сборкой |  |  |  |  | Произвести проверку правильности разделки кромок, зачищены ли поверхности кромок и прилегающих к ним зон по обе стороны не менее 20мм до металлического блеска; Отсутствие на кромках механических повреждений, грязи масел, протереть кромки ацетоном. Произвести зачистку УШМ - шлифовальным диском 125*22,5*6 мм и стальной щеткой.
4 |  | Сборка |  |  |  |  | Способ сборки -на прихватках (сварочный стол): Требования к прихваткам: 4 штуки, длиной 10÷15 мм , прихваточные швы зачистить. Проверить качество сборки и прихватки. Величина смещения кромок не должна превышать 1,0 мм. Сварку образца проводить после контроля правильности сборки. При обнаружении дефектов прихватки стык разобрать, свариваемые поверхности зачистить, пластины заново собрать и проконтролировать. • Сообщить о готовности сборки закрепленному за Вами эксперту.
5 |  | Сварка |  |  |  |  | Положение шва при сварке: (HL-45). Установить и закрепить собранное изделие на стойке . Проверьте надежность крепления. Технологические требования к сварке: 1. сварку выполнить после выполнения прихваток, и контроля правильности сборки; 2. стык варить в 3 слоя: I – корневой, II – заполняющий, III – облицовочный, с полной переплавкой прихваточных швов (допускается производить запилы прихваток); 3. Наложение корневого слоя шва выполнить в 2 приема по ½ окружности, начиная сварку слоя в потолочной части стыка, отступив на 10 – 30 мм. от нижней точки, соответственно справа снизу вверх и слева снизу вверх . 4. Высоты валиков: корневого слоя 4 ÷ 5 мм, последующих: 3 ÷ 4 мм. 5. Порядок наложения последующих слоев шва (II и III) аналогичен порядку наложения корневого слоя (I), показан на рис. 3 (смещать замки на 12 ÷ 18 мм). 6. после наложения каждого слоя шва производить зачистку УШМ абразивным диском и металлической щеткой. . Зачистку облицовочного слоя шлифмашинкой не производить, обнаруженные дефекты не исправлять ; 4. При заполнении сварочной ванны слоев II и III сварного шва равномерность распределения металла по ширине ванны достигается соответствующей манипуляцией электрода (колиество проходов в слое II и III не регламентируется); 5 Зажигание дуги производить на кромке пластины или на металле шва. Перед гашением дуги сварщик должен заполнить кратер; 7. По окончании сварки снять изделие со стойки. Зачистить металлической щеткой (ручной или механизированной) от шлака, прижогов и брызг прилегающие к сварным швам внутреннюю и наружную поверхности, на ширину не менее 20 мм.Обнаруженные дефекты не исправлять. Облицовочный слой шва , корня и околошовная зона не должны нести на себе следов от зачистного или отрезного круга УШМ 8. Заваренный образец предоставить закрепленному эксперту для нанесения маркировки;
6 |  | Маркировка |  |  |  |  | Нанести с лицевой стороны трубы на расстоянии от 20 мм от края усиления шва клеймо. Порядок маркировки: зачистить место маркировки до металлического блеска с помощью металлической щетки, нанести маркировку маркером, для лучшей видимости, место маркировки выделить рамкой.
7 |  | Заключительные операции |  |  |  |  | Передать выполненное изделие в зону контроля. Привести рабочее место в порядок, приступить к выполнению Модуля А-А2
Разработал
Утвердил