## Тех.карта
|  |  | № Тех.Карты: | [5 empty] | КАРТА ТЕХНОЛОГИЧЕСКОГО ПРОЦЕССА СВАРКИ Модуля В-В2 СТЫКОВОГО СОЕДИНЕНИЯ ПЛАСТИНЫ 250×100×10мм, Ст3сп
|  |  | Дата |  |  | с 03.07 по 14.07.2023 года |  |  |  | Редакция |  |  | Отборочный этап Финала Всеросийского чемпионата "Профессионалы 2023" |  |  |  |  | Шифр |  |  | Модуль В -В2
|  |  | Нормативные издеия | [9 empty] | контрольное сварное соединение
Разработал | [12 empty] | Изготовитель
Место: | [12 empty] | Заказчик
НТД по сварке:ГОСТ 14771-76, ГОСТ Р ИСО 5817-2009
Основной материал
№ | Марка материала |  |  |  | свариваемые элементы |  |  | Размеры |  |  |  | Толщина (мм) |  |  | Ø (мм) |  |  |  | Угол разделки |  |  | Примечание
[12 empty] | мин | макс |  | мин |  | макс.
1 | Ст3сп по ГОСТ 14637-89 |  |  |  | лист (пластина) по ГОСТ 19903 |  |  | 250×100×10 |  |  |  | 10 | [6 empty] | 20 ± 2 град. |  |  | Вид разделки кромок: V - образная, тип С17 по ГОСТ 14771-76;Способ подготовки кромок: механический (Rz 80).
2 | Ст3сп по ГОСТ 14637-89 |  |  |  | лист (пластина) по ГОСТ 19903 |  |  | 250×100×10 |  |  |  | 10 | [6 empty] | 25 ± 2 (23 – 27) град. |  |  | Вид разделки кромок: V - образная, тип С17 по ГОСТ 5264-80;Способ подготовки кромок: механический (Rz 80).
а = 1,0 ± 1,0 мм b =1,0 ± 1,0 мм α = 20 ± 2 град. смещение кромок < 1,0 мм | [13 empty] | B = 8-12 мм мм g = (1 ±1) мм
Тип соединения |  |  |  | Тип оборудования |  |  |  |  | Подкладка |  |  |  | Одно/дву-сторонняя |  |  |  |  | Слой |  | Способ прихваток |  |  |  | Сопло
стыковое (С17) |  |  |  | пластина/пластина |  |  |  |  | нет |  |  |  | одностороннее (ОС) |  |  |  |  | 3 |  | 135 |  |  |  | не регламентируются
Положение св. |  |  |  | Высота наплавки |  |  |  |  | Угол горелки,° |  |  |  | Вид каплепереноса |  |  |  |  | Ø W (мм) |  | Угол горелки |  |  |  | вылет эл. (мм)
Нижнее/ Н | [12 empty] | не регламентируются | [6 empty] | не регламентируются |  |  |  | не регламентируются
Сварочный процесс
№ | Сварочный процесс |  | Защитный газ |  |  |  | Газ поддува |  | Материал присадки |  |  |  | Классификатор |  |  |  |  | Сварочное оборудование |  |  |  |  | Колебания (мм) |  | примечание
I | 135 |  | Газовая смесь К18 |  |  |  | нет |  | Св 08Г2С, диаметр: 1.0 мм | [8 empty] | Сварочный полуавтомат инверторного типа |  |  |  |  | не регламентируются |  | корневой слой
II | 135 |  | Газовая смесь К18 |  |  |  | нет |  | Св 08Г2С, диаметр: 1.0 мм | [8 empty] | Сварочный полуавтомат инверторного типа |  |  |  |  | не регламентируются |  | заполняющий слой (количество проходов не регламентируется)
III | 111 |  | Газовая смесь К18 |  |  |  | нет |  | Св 08Г2С, диаметр: 1.0 мм | [8 empty] | Сварочный полуавтомат инверторного типа |  |  |  |  | не регламентируются |  | облицовочный слой (количество проходов не регламентируется)
Параметры сварки
№ прохода |  | Ø присадки мм |  | Процесс |  |  | Wfs (м/мин) |  |  |  | Ток (А) |  |  |  |  | Расход газа (л/мин) |  |  |  | Напряжение (В) |  |  |  |  | V св. (мм/мин)
[7 empty] | Мин |  | Макс |  | Мин |  | Макс |  |  | Мин |  | Макс |  | Мин |  |  | Макс
1 |  | 1.0 |  | 135 | [6 empty] | 70 |  | 200 |  |  | 6 |  | 9 |  | 16 |  |  | 25
Доп.Инфо. |  | №1 – Корневой слой
2 |  | 1.0 |  | 135 | [6 empty] | 100 |  | 150 |  |  | 6 |  | 9 |  | 16 |  |  | 25
Доп.Инфо. |  | №2 – Заполняющи слой
3 |  | 1.0 |  | 135 | [6 empty] | 100 |  | 150 |  |  | 6 |  | 9 |  | 16 |  |  | 25
Доп.Инфо. |  | №3 – Облицовочный слой
Дополнительные требования и рекомендации
Положение при сборке а прхватках не регламентируется.
ПЕРЕЧЕНЬ И ПОСЛЕДОВАТЕЛЬНОСТЬ ОПЕРАЦИЙ СБОРКИ И СВАРКИ
№ п/п |  | Операция |  |  |  |  | Содержание операций
1 |  | Ознакомление с документацией |  |  |  |  | •Изучить комплект чертежей и инструкцию по эксплуатации сварочного оборудования
2 |  | Проверка оборудо-вания, инструмен-тов и материалов |  |  |  |  | • Проверить комплектность сварочного оборудования, инструментов и материалов. • Проверить исправность и работоспособность сварочного оборудования
3 |  | Контроль пластин перед сборкой |  |  |  |  | Произвести проверку правильности разделки кромок, зачищены ли поверхности кромок и прилегающих к ним зон по обе стороны не менее 20мм до металлического блеска; Отсутствие на кромках механических повреждений, грязи масел, протереть кромки ацетоном. Произвести зачистку УШМ пластин шлифовальным диском 125*22,5*6 мм и стальной щеткой.
4 |  | Сборка |  |  |  |  | Способ сборки -на прихватках (сварочный стол): Требования к прихваткам: 2 штуки, длиной 10÷15 мм , прихваточные швы зачистить. Прихватки установить по краям соединения (в интервале не далее 20 мм ) Проверить качество сборки и прихватки. Величина смещения кромок не должна превышать 1,0 мм. . Сварку образца производить по завершении контроля правильности сборки. При обнаружении дефектов прихватки стык разобрать, свариваемые поверхности зачистить, пластины заново собрать и проконтролировать. • Сообщить о готовности сборки закрепленному за Вами эксперту.
5 |  | Сварка |  |  |  |  | Положение шва при сварке: нижнее (Н). Установить и закрепить собранное изделие на стойке . Проверьте надежность крепления. Технологические требования к сварке: При выполнении сварного шва - выполнить остановку процесса сварки (Стоп-точка) по центру соединения допуском 75 мм на последнем валике облицовочного слоя и пригласить эксперта для нанесения маркировки о выполнении остановки . 1. сварку выполнить после выполнения прихваток, и контроля правильности сборки; 2. стык варить в 3 слоя: I – корневой, II – заполняющий, III – облицовочный, с полной переплавкой прихваточных швов (допускается выполнять запилы прихваток); 3.после наложения каждого слоя шва производить зачистку УШМ абразивным диском и металлической щеткой ; 4. При заполнении сварочной ванны слоев II и III сварного шва равномерность распределения металла по ширине ванны достигается соответствующей манипуляцией горелки (количество проходов во II, III слое не регламентируется; 5 Зажигание дуги производить на кромке пластины или на металле шва. 6. По окончании сварки снять изделие со стойки. Зачистить металлической щеткой (ручной или на шлифмашинке) от шлака, прижогов и брызг прилегающие к сварным швам внутреннюю и наружную поверхности, на ширину не менее 20 мм.Обнаруженные дефекты не исправлять. Облицовочный слой шва , корня и околошовная зона не должны нести на себе следов от зачистного или отрезного круга УШМ. 7. Заваренный образец промаркировать.
6 |  | Маркировка |  |  |  |  | Нанести с лицевой стороны пластины на расстоянии от 20 мм от края усиления шва клеймо. Порядок маркировки: зачистить место маркировки до металлического блеска с помощью металлической щетки, нанести маркировку маркером, для лучшей видимости, место маркировки выделить рамкой.
7 |  | Заключительные операции |  |  |  |  | Передать выполненное изделие в зону контроля. Привести рабочее место в порядок, приступить к выполнению Модуля В-В3 Сообщить закрепленному за Вами эксперту, что вы закончили работы.
Разработал
Утвердил