## Тех.карта
|  |  | № Тех.Карты: | [5 empty] | КАРТА ТЕХНОЛОГИЧЕСКОГО ПРОЦЕССА СВАРКИ Модуля Г, Сталь марки 20, Ст3
|  |  | Дата |  |  | с 03.07 по 14.07.2023 года |  |  |  | Редакция |  |  | Отборочный этап Финала Всеросийского чемпионата "Профессионалы 2023" |  |  |  |  | Шифр |  |  | Модуль Г
|  |  | Нормативные издеия | [9 empty] | контрольное сварное соединение
Разработал | [12 empty] | Изготовитель
Место: | [12 empty] | Заказчик
НТД по сварке: ГОСТ 16037-80, ГОСТ 14771-76 ГОСТ Р ИСО 5817-2009
Основной материал
№ | Марка материала |  |  |  | свариваемые элементы |  |  | Размеры |  |  |  | Толщина (мм) |  |  | Ø (мм) |  |  |  | Угол разделки |  |  | Примечание
[12 empty] | мин | макс |  | мин |  | макс.
1 | Сталь 20 по ГОСТ 1050 – 88 |  |  |  | Труба ГОСТ 8732-78 Горячекатаная бесшовная |  |  | 114×8×120 |  |  |  | 8 | 8 | [5 empty] | 30 ± 3 (27 – 33) град |  |  | Вид разделки кромок: V - образная, тип С17 по ГОСТ 16037-80;Способ подготовки кромок: механический (Rz 80).
2 | Сталь 20 по ГОСТ 1050 – 88 |  |  |  | Труба ГОСТ 8732-78 Горячекатаная бесшовная |  |  | 114×8×120 |  |  |  | 8 | 8 | [5 empty] | 30 ± 3 (27 – 33) град |  |  | Вид разделки кромок: V - образная, тип С17 по ГОСТ 16037-80;Способ подготовки кромок: механический (Rz 80).
3 | Ст3сп по ГОСТ 14637-89 |  |  |  | лист (пластина) по ГОСТ 19903 |  |  | 200×200×10 |  |  |  | 10 | 10 | [5 empty] | без разделки |  |  | Тип Т1 по ГОСТ 14771-76;Способ подготовки кромок: механический Т1 по ГОСТ 14771-76
4 | Ст3сп по ГОСТ 14637-89 |  |  |  | лист (пластина) по ГОСТ 19903 |  |  | 98×10 |  |  |  | 10 | 10 |  | 98 |  | 98 |  | без разделки |  |  | Тип У4 по ГОСТ 14771-76;Способ подготовки кромок: механический
С17 по ГОСТ 16037-80 а = 2,0 +1 (2,0 – 3) мм в = 1 ± 0,5 (0,5 – 1,5) мм α = 30 ± 3 (27 – 33)град | [13 empty] | е = 13+3 мм g = 0,5-3.0 мм
Т1 по ГОСТ 14771-76 b = 0- мм α = 90 град. | [13 empty] | К = 8-10 мм
Тип У4 по ГОСТ 14771-76 b = 0-1,5 мм n=10 | [13 empty] | К=10+2
Тип соединения |  |  |  | Тип оборудования |  |  |  |  | Подкладка |  |  |  | Одно/дву-сторонняя |  |  |  |  | Слой |  | Способ прихваток |  |  |  | Сопло
С17, Т1,У4 |  |  |  | труба/пластина |  |  |  |  | нет |  |  |  | одностороннее (ОС) |  |  |  |  | не регламентируется |  | 135 |  |  |  | не регаментируется
Положение св. |  |  |  | Высота наплавки |  |  |  |  | Угол горелки,° |  |  |  | Вид каплепереноса |  |  |  |  | Ø W (мм) |  | Угол горелки |  |  |  | вылет эл. (мм)
РС | [8 empty] | не регаментируется |  |  |  | не регаментируется | [6 empty] | не регаментируется |  |  |  | не регаментируется
Сварочный процесс
№ | Сварочный процесс |  | Защитный газ |  |  |  | Газ поддува |  | Материал присадки |  |  |  | Классификатор |  |  |  |  | Сварочное оборудование |  |  |  |  | Колебания (мм) |  | примечание
I | 135 |  | газовая смесь К18 |  |  |  | нет |  | Св 08Г2С, диаметр: 1.0 мм | [8 empty] | Сварочный полуавтомат инверторного типа |  |  |  |  | не регламентируются |  | количество слоев не регламентируется; сварку призводить относительно базовой пластины.наклонять запрещено
Параметры сварки
№ прохода |  | Ø присадки мм |  | Процесс |  |  | Wfs (м/мин) |  |  |  | Ток (А) |  |  |  |  | Расход газа (л/мин) |  |  |  | Напряжение (В) |  |  |  |  | V св. (мм/мин)
[7 empty] | Мин |  | Макс |  | Мин |  | Макс |  |  | Мин |  | Макс |  | Мин |  |  | Макс
1 |  | 1.0 |  | 135 | [6 empty] | 70 |  | 170 |  |  | 6 |  | 12 |  | 16 |  |  | 30
Доп.Инфо. |  | количество слоев не регламентируется, последовательность наложения швов не регламентируется
Дополнительные требования и рекомендации
Положение конструкции при сборке не регламентируется
ПЕРЕЧЕНЬ И ПОСЛЕДОВАТЕЛЬНОСТЬ ОПЕРАЦИЙ СБОРКИ И СВАРКИ
№ п/п |  | Операция |  |  |  |  | Содержание операций
1 |  | Ознакомление с документацией |  |  |  |  | •Изучить комплект чертежей и инструкцию по эксплуатации сварочного оборудования
2 |  | Проверка оборудо-вания, инструмен-тов и материалов |  |  |  |  | • Проверить комплектность сварочного оборудования, инструментов и материалов. • Проверить исправность и работоспособность сварочного оборудования
3 |  | Контроль перед сборкой |  |  |  |  | Произвести проверку правильности разделки кромок, зачищены ли поверхности кромок и прилегающих к ним зон по обе стороны не менее 20мм до металлического блеска; Отсутствие на кромках механических повреждений, грязи масел, протереть кромки ацетоном. Произвести зачистку УШМ - шлифовальным диском 125*22,5*6 мм и стальной щеткой.
4 |  | Сборка |  |  |  |  | Способ сборки -на прихватках (сварочный стол): Требования к прихваткам:выполнять с наружней части конструкции; 3-4 прихватки на каждое соединение (С17,Т1,У4), длиной 10÷15 мм , прихваточные швы зачистить. Проверить качество сборки и прихватки. Величина смещения кромок не должна превышать 1,0 мм. Сварку проводить после контроля правильности сборки. При обнаружении дефектов или наличие прихваток внутри емкости - разобрать, свариваемые поверхности зачистить и заново собрать, и проконтролировать. Позицию №4 до осмотра эксперта на прихватки не устанавливать. • Сообщить о готовности сборки закрепленному за Вами эксперту. (по завершению осмотра экспертом конструкции - установить деталь позиции №4)
5 |  | Сварка |  |  |  |  | Положение конструкции при сварке: РС. Установить собранное изделие на столе . Технологические требования к сварке: 1. сварку выполнить после выполнения прихваток, и контроля правильности сборки; 2.Количество слоев соедитений не регламентируется, последовательность наложеия швов не регламентируется 3. Сварку прозводить относительно базовой пластины, наклонять конструкцию запрещено, допускается вращать относительно вертикальной оси. 4. По окончании сварки изделие зачистить металлической щеткой (ручной или на шлифмашинке) от шлака и брызг .Обнаруженные дефекты не исправлять. Облицовочный слой швов не должны нести на себе следов от зачистного или отрезного круга шлифмашинки. 5. Заваренную емкость промаркировать.
6 |  | Маркировка |  |  |  |  | Нанести с лицевой стороны трубы на расстоянии от 20 мм верхней точки клеймо. Порядок маркировки: зачистить место маркировки до металлического блеска с помощью металлической щетки, нанести маркировку маркером, для лучшей видимости, место маркировки выделить рамкой.
7 |  | Заключительные операции |  |  |  |  | Передать выполненное изделие в зону контроля. Привести рабочее место в порядок, Приступикть к выполнению Модуля Д-Д1 Сообщить закрепленному за Вами эксперту, что вы закончили работы.
Разработал
Утвердил
е
е=15-18 мм