## Тех.карта
|  |  | № Тех.Карты: | [5 empty] | КАРТА ТЕХНОЛОГИЧЕСКОГО ПРОЦЕССА СВАРКИ Модуля Е-Е2 УГЛОВОГО СОЕДИНЕНИЯ ПЛАСТИН 200×95×2 мм. 12Х18Н10Т
|  |  | Дата |  |  | с 03.07 по 14.07.2023 года |  |  |  | Редакция |  |  | Отборочный этап Финала Всеросийского чемпионата "Профессионалы 2023" |  |  |  |  | Шифр |  |  | Модуль Е - Е2
|  |  | Нормативные издеия | [9 empty] | контрольное сварное соединение
Разработал | [12 empty] | Изготовитель
Место: | [12 empty] | Заказчик
НТД по сварке: ГОСТ 14771-76 , ГОСТ Р ИСО 5817-2009
Основной материал
№ | Марка материала |  |  |  | свариваемые элементы |  |  | Размеры |  |  |  | Толщина (мм) |  |  | Ø (мм) |  |  |  | Угол разделки |  |  | Примечание
[12 empty] | мин | макс |  | мин |  | макс.
1 | 12Х18Н10Т ГОСТ 5632-2014 |  |  |  | лист (пластина) по ГОСТ 5949-2018 |  |  | 200×95×2мм |  |  |  | 2 | 2 | [5 empty] | без разделки |  |  | Вид разделки кромок: без разделки , тип У4 по ГОСТ 14771-76
2 | 12Х18Н10Т ГОСТ 5632-2014 |  |  |  | лист (пластина) по ГОСТ 5949-2018 |  |  | 200*95*2 мм |  |  |  | 2 | 2 | [5 empty] | без разделки |  |  | Вид разделки кромок: без разделки , тип У4 по ГОСТ 14771-76.
b = 0 мм n=2 | [13 empty] | К = 2(+1)
Тип соединения |  |  |  | Тип оборудования |  |  |  |  | Подкладка |  |  |  | Одно/дву-сторонняя |  |  |  |  | Слой |  | Способ прихваток |  |  |  | Сопло
угловое (У4) |  |  |  | пластина/пластина |  |  |  |  | нет |  |  |  | одностороннее (ОС) |  |  |  |  | 1 |  | 141 |  |  |  | не регламентируется
Положение св. |  |  |  | Высота наплавки |  |  |  |  | Угол горелки,° |  |  |  | Вид каплепереноса |  |  |  |  | Ø W (мм) |  | Угол горелки |  |  |  | вылет эл. (мм)
нжнее Н1 | [8 empty] | не регламентируется | [8 empty] | WL-20, размер Ø2,4х175мм (или аналог) |  | не регламентируется |  |  |  | не регламентируется
Сварочный процесс
№ | Сварочный процесс |  | Защитный газ |  |  |  | Газ поддува |  | Материал присадки |  |  |  | Классификатор |  |  |  |  | Сварочное оборудование |  |  |  |  | Колебания (мм) |  | примечание
I | 141 |  | Аргон газообразный ГОСТ 10157-2016 | [5 empty] | пруток для сварки нержавеющих сталей 12Х18Н10Т Ø1,6-2,4мм | [8 empty] | инверторы TIG |  |  |  |  | не регламентируются |  | один проход
Параметры сварки
№ прохода |  | Ø присадки мм |  | Процесс |  |  | Wfs (м/мин) |  |  |  | Ток (А) |  |  |  |  | Расход газа (л/мин) |  |  |  | Напряжение (В) |  |  |  |  | V св. (мм/мин)
[7 empty] | Мин |  | Макс |  | Мин |  | Макс |  |  | Мин |  | Макс |  | Мин |  |  | Макс
1 |  | 1,6-2,4 |  | 141 | [6 empty] | 70 |  | 90 |  |  | 6 |  | 8
Доп.Инфо. |  | Один проход .
Дополнительные требования и рекомендации
1. Положение соединения при сборке не регламентируется. 2.Обеспечить защиту обратной стороны шва газом поддува .
ПЕРЕЧЕНЬ И ПОСЛЕДОВАТЕЛЬНОСТЬ ОПЕРАЦИЙ СБОРКИ И СВАРКИ
№ п/п |  | Операция |  |  |  |  | Содержание операций
1 |  | Ознакомление с документацией |  |  |  |  | •Изучить комплект чертежей и инструкцию по эксплуатации сварочного оборудования
2 |  | Проверка оборудо-вания, инструмен-тов и материалов |  |  |  |  | • Проверить комплектность сварочного оборудования, инструментов и материалов. • Проверить исправность и работоспособность сварочного оборудования
3 |  | Контроль пластин перед сборкой |  |  |  |  | Произвести проверку пластин, зачищены ли поверхности кромок и прилегающих к ним зон не менее 20мм до металлического блеска; Отсутствие на кромках механических повреждений, грязи масел, протереть кромки ацетоном. Произвести зачистку пластин стальной щеткой для нержавеющих сталей.
4 |  | Сборка |  |  |  |  | Способ сборки -на прихватках (сварочный стол): Требования к прихваткам: 2 штуки. Прихватки установить по краям соединения длиной до 10 мм слицевой стороны шва. Проверить качество сборки и прихватки. Без смещения пластин согласно указаний чертежа. . Сварку образца проводить после контроля правильности сборки. При обнаружении дефектов прихватки соединение разобрать, свариваемые поверхности зачистить, пластины заново собрать и проконтролировать. • Сообщить о готовности сборки закрепленному за Вами эксперту.
5 |  | Сварка |  |  |  |  | Положение шва при сварке: нижнее (Н1). Установить и закрепить собранное изделие на стойке . Проверьте надежность крепления. Технологические требования к сварке: 1. сварку выполнить после выполнения прихваток, и контроля правильности сборки; 2. соеднение варить в 1 проход с лицевой стороны соединения - согласно требований чертежа. 3. Заваренный образец промаркировать; 4. По окончании сварки снять изделие со стойки. Не допускается любая механическая обработка сварного шва. Обнаруженные дефекты не исправлять. Облицовочный слой шва , корня и околошовная зона не должны нести на себе следов от зачистного или отрезного круга шлифмашинки, металической щетки и других следов механического воздействия.
6 |  | Маркировка |  |  |  |  | Нанести с лицевой стороны соединения на расстоянии от 20 мм от края усиления шва клеймо. Порядок маркировки: нанести маркировку маркером, для лучшей видимости, место маркировки выделить рамкой.
7 |  | Заключительные операции |  |  |  |  | Передать выполненное изделие в зону контроля. Произвести уборку рабочего места, выключить все оборудование и закрыть газовые баллоны. Сообщить закрепленному за Вами эксперту, что вы закончили работы и сдать закрепленное за Вами рабочее место .
Разработал
Утвердил