## Критерии оценки
| Мероприятие |  | Региональный этап чемпионата по профессиональному мастерству ….. 2024
Номер компетенции
| Наименование компетенции |  | Технологии композитов -Юниоры
| Наименование квалификации |  | неактуально
| Шифр КОД |  | неактуально
Код | Подкритерий | Тип аспекта | Аспект | Судейский балл | Методика проверки аспекта | Требование или номинальный размер | Проф. задача | Макс. балл
А | Проектирование изделия и разработка документации для изготовления изделия | [6 empty] | 25
1 | Конструкторская документация на изделие
|  | И | Основная рамка и ее заполнение соответствуют требованиям ЕСКД |  |  |  | 2 | 0.75
|  | И | Количество проекций, разрезов, сечений достаточно для полного определения конфигурации изделия |  |  |  | 2 | 1.25
|  | И | Обозначение видов, разрезов, сечений соответствует нормам ЕСКД |  |  |  | 2 | 0.75
|  | И | Масштаб чертежа, видов, разрезов, сечений соответствует нормам ЕСКД |  |  |  | 2 | 0.5
|  | И | Осевые линии, оси симметрии указаны в полном объеме |  |  |  | 2 | 0.75
|  | И | Штриховка соответствует заявленным материалам |  |  |  | 2 | 0.5
|  | И | Пересечения, наложения размерных линий и обозначений с текстом отсутствуют |  |  |  | 2 | 0.5
|  | И | Габаритные размеры изделия указаны в полном объеме |  |  |  | 2 | 1
|  | И | Размеры, определяющие конфигурацию изделия, указаны в полном объеме |  |  |  | 2 | 1
|  | И | Дублирующие размеры отсутствуют |  |  |  | 2 | 0.5
|  | И | Толщины изделия в характерных зонах указаны, обозначены размеры и расположение характерных зон |  |  |  | 2 | 1.25
|  | И | Базы для выкладки, привязанные к определенному виду с указанием номера слоя, выкладываемого первым от формообразующей поверхности, и направлением выкладки (0 / 90), указаны |  |  |  | 2 | 0.75
|  | И | Позиционирование, форма и размеры каждого слоя композитного материала полностью определены |  |  |  | 2 | 1.25
|  | И | Схема укладки слоев армирующих наполнителей указана в полном объеме |  |  |  | 2 | 1.25
|  | И | Технология изготовления изделия указана |  |  |  | 2 | 0.5
|  | И | Материал матрицы композита указан |  |  |  | 2 | 0.5
|  | И | Режимы отверждения полностью описаны |  |  |  | 2 | 0.5
|  | И | Шероховатость обрабатываемых поверхностей и пояснения по механической обработке приведены |  |  |  | 2 | 0.5
|  | И | Масса изделия указана и совпадает с результатами расчета массы изделия |  |  |  | 2 | 0.5
|  | И | Читаемость (удобство восприятия информации, рациональность компоновки элементов на поле чертежа) |  |  |  | 2 | 0.5
2 | Пооперационная карта технологического процесса изготовления изделия
|  | И | Все технологические операции изготовления изделия указаны в верной последовательности |  |  |  | 7 | 1.25
|  | И | Все технологические режимы указаны |  |  |  | 7 | 1
|  | И | Используемые основные, вспомогательные и расходные материалы указаны в полном объеме |  |  |  | 7 | 0.75
|  | И | Используемые оборудование и инструменты указаны в полном объеме |  |  |  | 7 | 0.75
|  | И | Содержание ячеек соответствует требованиям столбцов, в которых они находятся |  |  |  | 7 | 0.75
|  | И | Номер команды и технология изготовления указаны |  |  |  | 7 | 0.5
3 | Технологический эскиз формования полуфабриката изделия
|  | И | Расположение на оснастке и ориентировочные размеры основных и вспомогательных материалов представлены |  |  |  | 7 | 0.75
|  | И | Расположение и ориентировочные размеры зон подвода и отвода связующего и/или воздуха, вакуумного мешка и герметизирующего жгута представлены |  |  |  | 7 | 0.75
|  | И | Оснастка с указанием габаритных размеров и технологических припусков представлена |  |  |  | 7 | 0.5
4 | Расчет массы полуфабриката изделия и массы изделия
|  | И | Наименование и поверхностная плотность используемых армирующих материалов, формулы для расчета массы с расшифровкой обозначений и единицы измерения указаны |  |  |  | 3 | 0.5
|  | И | Расчет массы полуфабриката изделия. Количество, размер и площадь раскроя армирующего материала, соотношение связующего и армирующего материала и единицы измерения указаны. Проведен верный расчет массы армирующего материала, связующего и его компонентов с указанием единиц измерения для изготовления полуфабриката изделия |  |  |  | 3 | 1.25
|  | И | Расчет массы изделия. Зоны укладки и их площадь, армирующие материалы и зоны их укладки, соотношение связующего и армирующего материала и единицы измерения указаны. Проведен верный расчет массы армирующего материала, связующего и массы изделия с указанием единиц измерения |  |  |  | 3 | 1.25
Б | Проектирование оснастки и разработка документации для изготовления и подготовки оснастки | [6 empty] | 10
1 | Пооперационная карта технологического процесса изготовления и подготовки оснастки
|  | И | Все технологические операции изготовления оснастки представлены в верной последовательности с указанием контрольных размеров |  |  |  | 7 | 1.25
|  | И | Все технологические режимы изготовления оснастки указаны |  |  |  | 7 | 1.25
|  | И | Все технологические операции подготовки оснастки представлены в верной последовательности |  |  |  | 7 | 1.25
|  | И | Все технологические режимы подготовки оснастки указаны |  |  |  | 7 | 1.25
|  | И | Используемые основные, вспомогательные и расходные материалы указаны в полном объеме |  |  |  | 7 | 1.25
|  | И | Используемые оборудование и инструменты указаны в полном объеме |  |  |  | 7 | 1.25
|  | И | Содержание ячеек соответствует требованиям столбцов, в которых они находятся |  |  |  | 7 | 1.25
|  | И | Номер команды и технология изготовления указаны |  |  |  | 7 | 1.25
В | Изготовление и подготовка оснастки | [6 empty] | 21
1 | Качество изготовления и подготовки оснастки
|  | С | Формообразующая поверхность оснастки не имеет зарезов, царапин, лишних отверстий |  |  |  | 5 | 1
|  |  |  | 0 | Работа выполнена на уровне ниже установленных требований, включая отказ от выполнения задания или отсутствие результата
|  |  |  | 1 | Работа соответствует установленным требованиям
|  |  |  | 2 | Работа соответствует установленным требованиям и в определенной степени превосходит эти требованиям (малое количество ошибок)
|  |  |  | 3 | Идеальный/превосходный результат
|  | С | Формообразующая поверхность оснастки гладкая, ровная, стыки составных частей не имеют щелей и неровностей |  |  |  | 5 | 1
|  |  |  | 0 | Работа выполнена на уровне ниже установленных требований, включая отказ от выполнения задания или отсутствие результата
|  |  |  | 1 | Работа соответствует установленным требованиям
|  |  |  | 2 | Работа соответствует установленным требованиям и в определенной степени превосходит эти требованиям (малое количество ошибок)
|  |  |  | 3 | Идеальный/превосходный результат
|  | С | На горизонтальных поверхностях оснастки нанесены базы для выкладки (с указанием номера слоя, выкладываемого первым от формообразующей поверхности, и направлением выкладки (0 / 90)) и осевые линии |  |  |  | 5 | 1
|  |  |  | 0 | Работа выполнена на уровне ниже установленных требований, включая отказ от выполнения задания или отсутствие результата
|  |  |  | 1 | Работа соответствует установленным требованиям
|  |  |  | 2 | Работа соответствует установленным требованиям и в определенной степени превосходит эти требованиям (малое количество ошибок)
|  |  |  | 3 | Идеальный/превосходный результат
2 | Качество оснастки, подготовленной к последующему использованию
|  | С | Оснастка не имеет визуальных дефектов, не содержит сколов или царапин |  |  |  | 5 | 1
|  |  |  | 0 | Работа выполнена на уровне ниже установленных требований, включая отказ от выполнения задания или отсутствие результата
|  |  |  | 1 | Работа соответствует установленным требованиям
|  |  |  | 2 | Работа соответствует установленным требованиям и в определенной степени превосходит эти требованиям (малое количество ошибок)
|  |  |  | 3 | Идеальный/превосходный результат
|  | С | На поверхности оснастки отсутствуют волокна ткани, наплывы смолы, вспомогательные материалы после предыдущей формовки |  |  |  | 5 | 1
|  |  |  | 0 | Работа выполнена на уровне ниже установленных требований, включая отказ от выполнения задания или отсутствие результата
|  |  |  | 1 | Работа соответствует установленным требованиям
|  |  |  | 2 | Работа соответствует установленным требованиям и в определенной степени превосходит эти требованиям (малое количество ошибок)
|  |  |  | 3 | Идеальный/превосходный результат
|  | С | На оснастке присутствуют базы для выкладки (с указанием номера слоя, выкладываемого первым от формообразующей поверхности, и направлением выкладки (0 / 90)) и осевые линии |  |  |  | 5 | 1
|  |  |  | 0 | Работа выполнена на уровне ниже установленных требований, включая отказ от выполнения задания или отсутствие результата
|  |  |  | 1 | Работа соответствует установленным требованиям
|  |  |  | 2 | Работа соответствует установленным требованиям и в определенной степени превосходит эти требованиям (малое количество ошибок)
|  |  |  | 3 | Идеальный/превосходный результат
4 | Стоимость изготовления и подготовки оснастки
|  | И | Стоимость материалов |  | Команда с минимальной стоимостью материалов получает 2 балла. Между остальными командами оценка распределяется с шагом, равным 1,5/(количество команд – 1) балла. Минимальный балл – 0,5 балла |  | 1 | 2
|  | И | Стоимость рабочего времени конкурсантов |  | Команда с минимальной стоимостью рабочего времени получает 2 балла. Между остальными командами оценка распределяется с шагом, равным 1,5/(количество команд – 1) балла. Минимальный балл – 0,5 балла |  | 1 | 2
|  | И | Стоимость времени использования оборудования и электроинструмента |  | Команда с минимальной стоимостью времени использования оборудования и электроинструмента получает 2 балла. Между остальными командами оценка распределяется с шагом, равным 1,5/(количество команд – 1) балла. Минимальный балл – 0,5 балла |  | 1 | 2
5 | Контроль технологических процессов и культура производства
|  | И | Технологические операции изготовления оснастки и их последовательность соответствуют заявленным в пооперационной карте |  |  |  | 7 | 0.6
|  | И | Технологические режимы изготовления оснастки соответствуют заявленным в пооперационной карте |  |  |  | 7 | 0.6
|  | И | Технологические операции подготовки оснастки и их последовательность соответствуют заявленным в пооперационной карте |  |  |  | 7 | 0.6
|  | И | Технологические режимы подготовки оснастки соответствуют заявленным в пооперационной карте |  |  |  | 7 | 0.6
|  | И | Используемые материалы соответствуют заявленным в пооперационной карте |  |  |  | 7 | 0.5
|  | И | Используемое оборудование и инструменты соответствует заявленным в пооперационной карте |  |  |  | 7 | 0.5
|  | И | Форма оснастки и ее геометрические размеры соответствуют пооперационной карте и сборочному эскизу |  |  |  | 7 | 0.5
|  | И | Оснастка, подготовленная к изготовлению полуфабриката изделия, сдана до времени завершения модуля |  |  |  | 1 | 1
|  | И | Рабочее место в конце каждой технологической операции убрано, инструменты очищены |  |  |  | 1 | 0.50
|  | И | Спецодежда конкурсантов в течение всех соревновательных дней имеет опрятный вид |  |  |  | 1 | 0.50
|  | И | Работа с жидкими материалами выполнена аккуратно (отсутствуют подтеки на тарах, весах и рабочей зоне) |  |  |  | 1 | 0.40
Г | Изготовление изделия | [6 empty] | 44
1 | Качество формования полуфабриката изделия
|  | С | На поверхностях полуфабриката изделия находится менее 15 каверн (раковин) площадью более 1 мм2 каждая |  |  |  | 6 | 0.7
|  |  |  | 0 | Работа выполнена на уровне ниже установленных требований, включая отказ от выполнения задания или отсутствие результата
|  |  |  | 1 | Работа соответствует установленным требованиям
|  |  |  | 2 | Работа соответствует установленным требованиям и в определенной степени превосходит эти требованиям (малое количество ошибок)
|  |  |  | 3 | Идеальный/превосходный результат
|  | С | Поверхности полуфабриката изделия гладкие, без отпечатков и других локальных неровностей, полученных при формовании |  |  |  | 6 | 1
|  |  |  | 0 | Работа выполнена на уровне ниже установленных требований, включая отказ от выполнения задания или отсутствие результата
|  |  |  | 1 | Работа соответствует установленным требованиям
|  |  |  | 2 | Работа соответствует установленным требованиям и в определенной степени превосходит эти требованиям (малое количество ошибок)
|  |  |  | 3 | Идеальный/превосходный результат
|  | С | Поверхности полуфабриката изделия не имеют посторонних включений и подтёков связующего |  |  |  | 6 | 1
|  |  |  | 0 | Работа выполнена на уровне ниже установленных требований, включая отказ от выполнения задания или отсутствие результата
|  |  |  | 1 | Работа соответствует установленным требованиям
|  |  |  | 2 | Работа соответствует установленным требованиям и в определенной степени превосходит эти требованиям (малое количество ошибок)
|  |  |  | 3 | Идеальный/превосходный результат
|  | С | Поверхности полуфабриката изделия не содержат непропитанных волокон, полученных при формовании |  |  |  | 6 | 1
|  |  |  | 0 | Работа выполнена на уровне ниже установленных требований, включая отказ от выполнения задания или отсутствие результата
|  |  |  | 1 | Работа соответствует установленным требованиям
|  |  |  | 2 | Работа соответствует установленным требованиям и в определенной степени превосходит эти требованиям (малое количество ошибок)
|  |  |  | 3 | Идеальный/превосходный результат
|  | С | Поверхности полуфабриката изделия не содержат следов от ударов и сколов |  |  |  | 6 | 0.7
|  |  |  | 0 | Работа выполнена на уровне ниже установленных требований, включая отказ от выполнения задания или отсутствие результата
|  |  |  | 1 | Работа соответствует установленным требованиям
|  |  |  | 2 | Работа соответствует установленным требованиям и в определенной степени превосходит эти требованиям (малое количество ошибок)
|  |  |  | 3 | Идеальный/превосходный результат
|  | С | Поверхности полуфабриката изделия не содержат следов механической зачистки от связующего |  |  |  | 6 | 0.7
|  |  |  | 0 | Работа выполнена на уровне ниже установленных требований, включая отказ от выполнения задания или отсутствие результата
|  |  |  | 1 | Работа соответствует установленным требованиям
|  |  |  | 2 | Работа соответствует установленным требованиям и в определенной степени превосходит эти требованиям (малое количество ошибок)
|  |  |  | 3 | Идеальный/превосходный результат
|  | С | Верхний слой наполнителя не имеет складок на поверхностях полуфабриката изделия |  |  |  | 6 | 1
|  |  |  | 0 | Работа выполнена на уровне ниже установленных требований, включая отказ от выполнения задания или отсутствие результата
|  |  |  | 1 | Работа соответствует установленным требованиям
|  |  |  | 2 | Работа соответствует установленным требованиям и в определенной степени превосходит эти требованиям (малое количество ошибок)
|  |  |  | 3 | Идеальный/превосходный результат
|  | С | Полуфабрикат изделия имеет однородную структуру без трещин и расслоения материала |  |  |  | 6 | 1
|  |  |  | 0 | Работа выполнена на уровне ниже установленных требований, включая отказ от выполнения задания или отсутствие результата
|  |  |  | 1 | Работа соответствует установленным требованиям
|  |  |  | 2 | Работа соответствует установленным требованиям и в определенной степени превосходит эти требованиям (малое количество ошибок)
|  |  |  | 3 | Идеальный/превосходный результат
|  | С | Полуфабрикат изделия не имеет вздутия |  |  |  | 6 | 1
|  |  |  | 0 | Работа выполнена на уровне ниже установленных требований, включая отказ от выполнения задания или отсутствие результата
|  |  |  | 1 | Работа соответствует установленным требованиям
|  |  |  | 2 | Работа соответствует установленным требованиям и в определенной степени превосходит эти требованиям (малое количество ошибок)
|  |  |  | 3 | Идеальный/превосходный результат
|  | С | Механическая обработка поверхности выполнена аккуратно, без зарезов, сколов, ворсистости и пригаров, или механическая обработка отсутствует |  |  |  | 4 | 1
|  |  |  | 0 | Работа выполнена на уровне ниже установленных требований, включая отказ от выполнения задания или отсутствие результата
|  |  |  | 1 | Работа соответствует установленным требованиям
|  |  |  | 2 | Работа соответствует установленным требованиям и в определенной степени превосходит эти требованиям (малое количество ошибок)
|  |  |  | 3 | Идеальный/превосходный результат
|  | С | На торцах и кромках изделия, а также отверстиях, отсутствуют зарезы, сколы от обрабатывающего инструмента |  |  |  | 6 | 1
|  |  |  | 0 | Работа выполнена на уровне ниже установленных требований, включая отказ от выполнения задания или отсутствие результата
|  |  |  | 1 | Работа соответствует установленным требованиям
|  |  |  | 2 | Работа соответствует установленным требованиям и в определенной степени превосходит эти требованиям (малое количество ошибок)
|  |  |  | 3 | Идеальный/превосходный результат
|  | С | На торцах и кромках изделия, а также отверстиях, не наблюдается ворсистости |  |  |  | 6 | 1
|  |  |  | 0 | Работа выполнена на уровне ниже установленных требований, включая отказ от выполнения задания или отсутствие результата
|  |  |  | 1 | Работа соответствует установленным требованиям
|  |  |  | 2 | Работа соответствует установленным требованиям и в определенной степени превосходит эти требованиям (малое количество ошибок)
|  |  |  | 3 | Идеальный/превосходный результат
|  | С | На торцах и кромках, а также отверстиях, изделия отсутствуют расслоения |  |  |  | 6 | 1
|  |  |  | 0 | Работа выполнена на уровне ниже установленных требований, включая отказ от выполнения задания или отсутствие результата
|  |  |  | 1 | Работа соответствует установленным требованиям
|  |  |  | 2 | Работа соответствует установленным требованиям и в определенной степени превосходит эти требованиям (малое количество ошибок)
|  |  |  | 3 | Идеальный/превосходный результат
3 | Стоимость изготовления изделия
|  | И | Стоимость вспомогательных материалов |  | Команда с минимальной стоимостью вспомогательных материалов получает 2 балла. Между остальными командами оценка распределяется с шагом, равным 1,5/(количество команд – 1) балла. Минимальный балл – 0,5 балла |  | 1 | 2
|  | И | Стоимость основных материалов |  | Команда с минимальной стоимостью основных материалов получает 2 балла. Между остальными командами оценка распределяется с шагом, равным 1,5/(количество команд – 1) балла. Минимальный балл – 0,5 балла |  | 1 | 2
|  | И | Стоимость рабочего времени конкурсантов |  | Команда с минимальной стоимостью рабочего времени получает 2 балла. Между остальными командами оценка распределяется с шагом, равным 1,5/(количество команд – 1) балла. Минимальный балл – 0,5 балла |  | 1 | 2
|  | И | Стоимость времени использования оборудования и электроинструмента |  | Команда с минимальной стоимостью времени использования оборудования и электроинструмента получает 2 балла. Между остальными командами оценка распределяется с шагом, равным 1,5/(количество команд – 1) балла. Минимальный балл – 0,5 балла |  | 1 | 2
4 | Контроль технологических процессов и культура производства
|  | И | Технологические операции изготовления изделия и их последовательность соответствуют заявленным в пооперационной карте |  |  |  | 7 | 0.8
|  | И | Технологические режимы изготовления изделия соответствуют заявленным в пооперационной карте |  |  |  | 7 | 0.8
|  | И | Используемые материалы соответствуют заявленным в пооперационной карте |  |  |  | 7 | 0.5
|  | И | Используемое оборудование и инструменты соответствует заявленным в пооперационной карте |  |  |  | 7 | 0.5
|  | И | Укладка слоев основных и вспомогательных материалов полуфабриката изделия соответствует КД, технологическому эскизу формования полуфабриката изделия и пооперационной карте |  |  |  | 7 | 0.8
|  | И | Изделие сдано до времени завершения модуля |  |  |  | 1 | 1
|  | И | Рабочее место в конце каждой технологической операции убрано, инструменты очищены |  |  |  | 1 | 0.5
|  | И | Спецодежда конкурсантов в течении времени соревнований имеет опрятный вид |  |  |  | 1 | 0.5
|  | И | Раскрой материалов с рулона выполнен аккуратно (рез ровный и перпендикулярный относительно рулона, отсутствует осыпание материала, структура ткани не нарушена) |  |  |  | 1 | 0.5
|  | И | Раскрой материала выполнен максимально близко к форме изделия |  |  |  | 6 | 1
|  | И | Работа с жидкими материалами выполнена аккуратно (отсутствуют подтеки на тарах, весах и рабочей зоне) |  |  |  | 1 | 0.5
5 | Масса изделия
|  | И | Фактическая масса изделия совпадает с массой изделия, указанной в КД и расчетом массы изделия (предельное отклонение не более 15%)) |  |  |  | 7 | 2
|  | И | Весовая эффективность изделия (отношение максимальной нагрузки, которую выдержал изделия к его фактической массе) |  | Команда с максимальной весовой эффективностью получает 2 балла. Между остальными командами оценка распределяется с шагом, равным 1,5/(количество команд – 1) балла. Минимальный балл – 0,5 балла |  | 7 | 2
6 | Соответствие геометрических размеров изделия чертежу изделия и 3D модели
|  | И | Длина изделия соответствует чертежу и 3D модели |  | Отклонение не превышает ±2 мм – 1,00 балл ¦ Отклонение находится в интервале от ±2 мм до ±4 мм – 0,50 балла ¦ Отклонение превышает ±4 мм – 0,00 баллов |  | 7 | 1
|  | И | Ширина изделия соответствует чертежу и 3D модели |  | Отклонение не превышает ±2 мм – 1,00 балл ¦ Отклонение находится в интервале от ±2 мм до ±4 мм – 0,50 балла ¦ Отклонение превышает ±4 мм – 0,00 баллов |  | 7 | 1
|  | И | Высота изделия соответствует чертежу и 3D модели |  | Отклонение не превышает ±1 мм – 1,00 балл ¦ Отклонение находится в интервале от ±1 мм до ±2 мм – 0,50 балла ¦ Отклонение превышает ±2 мм – 0,00 баллов |  | 7 | 1
|  | И | Ширина лучей изделия соответствует чертежу и 3D модели |  | Отклонение не превышает ±1 мм – 1,00 балл ¦ Отклонение находится в интервале от ±1 мм до ±2 мм – 0,50 балла ¦ Отклонение превышает ±2 мм – 0,00 баллов |  | 7 | 1
|  | И | Толщина луча изделия соответствует чертежу и 3D модели |  | Отклонение не превышает ±1 мм – 1,00 балл ¦ Отклонение находится в интервале от ±1 мм до ±2 мм – 0,50 балла ¦ Отклонение превышает ±2 мм – 0,00 баллов |  | 7 | 1
|  | И | Толщина ножек изделия соответствует чертежу и 3D модели |  | Отклонение не превышает ±1 мм – 1,00 балл ¦ Отклонение находится в интервале от ±1 мм до ±3 мм – 0,50 балла ¦ Отклонение превышает ±3 мм – 0,00 баллов |  | 7 | 1
7 | Испытание на герметичность
|  | И | Изделие сохранило конструкционную целостность при падении груза с высоты 0,65 м в зону ножки №1 |  |  |  | 7 | 1
|  | И | Изделие сохранило конструкционную целостность при падении груза с высоты 1,0 м в зону ножки №2 |  |  |  | 7 | 1.5
|  | И | Изделие сохранило конструкционную целостность при падении груза с высоты 1,30 м в зону ножки №3 |  |  |  | 7 | 1.5
|  | И | Изделие сохранило конструкционную целостность при падении груза с высоты 2,0 м в зону ножки №4 |  |  |  | 7 | 1.5
[5 empty] | Итого |  |  | 100

## Перечень профессиональных задач
Перечень профессиональных задач
1 | Планирование и организация производственной деятельности
2 | Автоматизированное проектирование (CAD)
3 | Автоматическое конструирование (CAE)
4 | Автоматизированное производство (CAM – механическая обработка) и использование современного оборудования и инструмента для механической обработки
5 | Применение материалов для изготовления, подготовки, ремонта оснастки не из полимерных композитов
6 | Применение материалов, основного технологического оборудования и инструмента для изготовления оснастки из полимерных композитов и изделий из полимерных композитов
7 | Проектирование и контроль технологического процесса