## Sheet1
| Мероприятие |  | Региональный этап
номер компетенции
| Наименование компетенции |  | Металловедение
| Наименование квалификации |  | неактуально
| Шифр КОД |  | неактуально
Код | Субкритерий | Тип аспекта | Аспект | Судейский балл | Методика проверки аспекта | Требование или номинальный размер | Профессиональная задача | Макс. балл
А | Наименование критерия | [6 empty] | 23
А1 | Организация рабочего процесса
|  | И | Ноутбук подключен к электричеству и сети Wi-fi |  | Вычесть все баллы, если не выполнено. | Да/нет | 1 | 0.2
|  | И | Твердомер размещен на рабочем столе, включен в сеть/батарейки вставлены |  | Вычесть все баллы, если не выполнено. | Да/нет | 5 | 0.3
|  | И | Набор напильников размещен на рабочем месте |  | Вычесть все баллы, если не выполнено. | Да/нет | 1 | 0.2
|  | И | Образец металлургической продукции очищен и размещен на рабочем месте |  | Вычесть все баллы, если не выполнено. | Да/нет | 1 | 0.2
А2 | Проектирование технологической линии
|  | И | Составлена технологическая схема процесса исследования металла |  | Вычесть 0,2 балла за отсутствующие пункты (твердость, прочность, неметаллические включения, размер зерна, оксидные пленки, фазы, дефекты, заключение о качестве) | 8 пунктов | 6 | 1.6
|  | И | Распечатана схема технологического процесса |  | Вычесть все баллы, если не выполнено. | Да/нет | 3 | 0.5
|  | И | Произведен поиск механических характеристик и химического состава металлургической продукции в сети интернет/нормативной документации |  | Вычесть все баллы, если не соответствует ГОСТу 25593 | Да/нет | 2 | 1
|  | И | Произведен поиск технологии приготовление микрошлифов в сети интернет/нормативной документации |  | Вычесть все баллы, если не соответствует требованиям ГОСТа 10742 | Да/нет | 2 | 1
|  | И | Произведен поиск и определение химического состава металопродукции |  | Вычесть все баллы, если не выполнено. | Да/нет | 4 | 1
|  | И | Продемонстрирована технологическая схема эксперту |  | Вычесть все баллы, если не выполнено. | Да/нет | 3 | 1
|  | И | Заполнено описание металлопродукции в протоколе, по предоставленной информации |  | Вычесть все баллы, если не выполнено. | Да/нет | 6 | 0.4
А3 | Подготовка образцов
|  | И | Образец металлургической продукции размещен на рабочем месте для извлечения проб |  | Вычесть все баллы, если не выполнено. | Да/нет | 1 | 0.2
|  | И | Спроектирована и записана технология подготовки образцов в технологической схеме |  | Вычесть все баллы, если не выполнено. | Да/нет | 6 | 0.3
|  | И | Образец металлопродукции заторцован |  | Вычесть все баллы, если не выполнено. | Да/нет | 5 | 0.6
|  | И | Образец металлопродукции закреплен в тисках |  | Вычесть все баллы, если не выполнено. | Да/нет | 5 | 0.4
|  | С | Выбрано место для проботбора в образце металлопродукции |  |  |  | 3 | 0.4
|  |  |  | 0 | Определено не верно, место находится с краю или имеет значительные повреждения
|  |  |  | 1 | Определено верно, но поверхность имеет дефекты (поры, раковины)
|  |  |  | 2 | Определено верно, но с перепадами высот поверхности образца
|  |  |  | 3 | Выбрано верно, место не имеет дефектов
|  | С | Проведена шлифовка поверхности образца |  |  |  | 5 | 1
|  |  |  | 0 | Выполнено грубо, поверхность со сколами и неровностями
|  |  |  | 1 | Выполнено хорошо, но имеются неровные края
|  |  |  | 2 | Выполнено отлично, образец не имеет заусенцев
|  |  |  | 3 | Выполнено на превосходном уровне, поверхность ровная и гладкая
А4 | Определение твердости
|  | И | Образец расположен на ровной горизонтальной поверхности |  | Вычесть все баллы, если не выполнено. | Да/нет | 1 | 0.2
|  | И | Проведена калибровка и настройка твердомера |  | Вычесть все баллы если не производилось | Да/нет | 5 | 1
|  | И | Отмечены места для замера твердости |  | Вычесть 0,2 за не отмеченные точки | 3 точки | 3 | 0.5
|  | С | Проведен замеров твердости образца |  |  |  | 4 | 1
|  |  |  | 0 | Выполнено не верно, замеры сделаны не правильно, твердомер не плотно прилегает к образцу
|  |  |  | 1 | Выполнено хорошо, 1 из 3х точек определены не верно
|  |  |  | 2 | Выполнено отлично, замеры выполнены правильно, но выполнено 2 из 3-х замеров
|  |  |  | 3 | Выполнено превосходно, замеры выполнены правильно и в правильных местах
|  | С | Определено значение твердости образца |  |  |  | 4 | 0.6
|  |  |  | 0 | Выполнено неправильно, параметры не соответствуют выбранному металлу
|  |  |  | 1 | Выполнено хорошо, но выбрана не верная шкала твердости, имеются ошибки в расчете
|  |  |  | 2 | Выполнено отлично, но проведена не достаточная выборка значений (2 из 3-х)
|  |  |  | 3 | Выполнено превосходно, значение твердости соответствует заявленному материалу
|  | И | Продемонстрированы результаты измерения твердости эксперту |  | Вычесть все баллы, если не выполнено. | Да/нет | 3 | 0.5
|  | И | Заполнено значение твердости образца в протоколе |  | Вычесть все баллы, если не выполнено. | Да/нет | 6 | 0.3
А5 | Макроструктурный анализ
|  | И | Образец металлопродукции очищен и размещен на рабочем месте |  | Вычесть все баллы, если не выполнено. | Да/нет | 1 | 0.2
|  | И | Настольная лампа включена и направлена на образец |  | Вычесть все баллы, если не выполнено. | Да/нет | 1 | 0.2
|  | И | Лупа закреплена на штативе и направлена на образец |  | Вычесть все баллы, если не выполнено. | Да/нет | 5 | 0.3
|  | И | Абразивные пасты для полировки нанесены на поверхность образца |  | Вычесть все баллы, если не выполнено. | Да/нет | 1 | 0.2
|  | С | Проведена полировка поверхности образца для анализа |  |  |  | 5 | 0.4
|  |  |  | 0 | Выполнено не верно, поверхность имеет царапины и пятна абразива
|  |  |  | 1 | Выполнено хорошо, но имеются неровные кромки у образца
|  |  |  | 2 | Выполнено отлично, но имеются мелкие царапины не нарушающие целостность изображения
|  |  |  | 3 | Выполнено превосходно, поверхность не имеет шероховатостей
|  | И | Определены свойства металлопродукции по химическому составу |  | Вычесть все баллы, если не выполнено. | Да/нет | 4 | 0.5
|  | И | Реактивы для травления размещены под вытяжкой |  | Вычесть все баллы, если выполнено не по ГОСТу 4461 | Да/нет | 1 | 0.2
|  | И | Проведено травление образцов в вытяжном шкафу |  | Вычесть все баллы, если не выполнено. | Да/нет | 1 | 0.2
|  | И | Определены дефекты макроструктуры |  | Вычесть все баллы, если выполнено не в соотвествии с ГОСТом 10243. | Да/нет | 2 | 1
|  | И | Определен размер зерен образца |  | Вычесть все баллы, если не выполнено в соотвествии с ГОСТом 10243. | Да/нет | 2 | 1
|  | И | Определено наличие оксидный пленки, неметаллические включения |  | Вычесть все баллы, если не выполнено по ГОСТу 25593. | Да/нет | 6 | 0.4
А6 | Контроль качества
|  | И | Химический состав металлопродукции определён по ГОСТу 28489/9012 и внесен в протокол |  | Вычесть все баллы, если не выполнено. | Да/нет | 6 | 0.5
|  | И | Механические характеристики металлопродукции занесены в протокол |  | Вычесть все баллы, если не выполнено. | Да/нет | 6 | 0.5
|  | И | Определены качественные характеристики продукции и технологические параметры производства металлопродукции |  | Вычесть все баллы, если не выполнено. | Да/нет | 4 | 1
|  | И | Подготовлено заключение по результатам проведенного макроструктурного анализа |  | Вычесть все баллы, если не выполнено. | Да/нет | 6 | 1
|  | С | Проведена презентация качества продукции и технологических параметров металлопродукции |  |  |  | 3 | 1
|  |  |  | 0 | Презентация выполнена плохо, не раскрыты технические характеристики и вид металлопродукции
|  |  |  | 1 | Презентация выполнена хорошо, но имеются сложности в презентации исследованного материала
|  |  |  | 2 | Презентация выполнена отлично, но ошибочно представлено назначение металлопродукции
|  |  |  | 3 | Презентация выполнена превосходно, раскрыты все технологические параметры и назначение металлопродукции
Б | Наименование критерия | [6 empty] | 17
Б1 | Подготовка рабочего места
|  | И | Рабочее место убрано от пыли и грязи |  | Вычесть все баллы, если не выполнено. | Да/нет | 1 | 0.3
|  | И | Плитка (для плавления шихты) размещена на столе и подключена в сеть |  | Вычесть все баллы, если не выполнено. | Да/нет | 5 | 0.3
|  | И | Весы размещены на рабочем столе и подключены в сеть/вставлены батарейки |  | Вычесть все баллы, если не выполнено. | Да/нет | 5 | 0.3
|  | И | Абразивные материалы (наждачка, напильники) и пила размещены на рабочем столе |  | Вычесть все баллы, если не выполнено. | Да/нет | 1 | 0.3
|  | И | Шихтовые материалы размещены на рабочем столе |  | Вычесть все баллы, если не выполнено. | Да/нет | 1 | 0.3
|  | И | Пресс-формы размещены на рабочем столе |  | Вычесть все баллы, если не выполнено. | Да/нет | 1 | 0.3
Б2 | Подготовка образцов
|  | И | Образец продукции помещен в тиски для вырезки образца |  | Вычесть все баллы, если не выполнено. | Да/нет | 1 | 0.4
|  | И | Проведен пробоотбор образца (вырезка) из металлопродукции для проведения анализа |  |  |  | 4 | 1
|  |  |  | 0 | Образец вырезан не аккуратно, не соответствует необходимым размерам
|  |  |  | 1 | Образец вырезан не аккуратно, края не ровные, имеются сколы на поверхности
|  |  |  | 2 | Образец вырезан аккуратно, имеются неровности на поверхности
|  |  |  | 3 | Выполнено превосходно, поверхность не имеет сколов и дефектов
|  | И | Проведена заторцовка и шлифовка образца |  | Вычесть все баллы, если выполнено не по ГОСТу 1778. | Да/нет | 2 | 1
|  | С | Произведена полировка образца |  |  |  | 4 | 1
|  |  |  | 0 | Выполнено не верно, образец имеет сколы и неровную поверхность
|  |  |  | 1 | Выполнено хорошо, образец имеет следы сколов
|  |  |  | 2 | Выполнено отлично, но имеются риски на поверхности
|  |  |  | 3 | Выполнено превосходно, образец не имеет внешних нарушения и дефектов
|  | И | Образец очищен от пыли и стружки |  | Вычесть все баллы, если не выполнено. | Да/нет | 1 | 0.2
Б3 | Изготовление пресс-форм
|  | И | Произведен поиск, оценка и определение материала и количества пресс-форм |  | Вычесть все баллы, если не выполнено. | Да/нет | 6 | 0.5
|  | И | Пресс-формы промыты и просушены, размещены на рабочем столе |  | Вычесть все баллы, если не выполнено. | Да/нет | 1 | 0.2
|  | И | Определены шихтовые материалы для приготовления пресс-формы |  | Вычесть все баллы, если материалы не соответствуют ГОСТу 364. | Да/нет | 2 | 0.5
|  | И | Произведен расчет количества шихтовых материалов |  | Вычесть все баллы, если не выполнено. | Да/нет | 6 | 0.5
|  | И | Шихтовые материалы взвешены и пересыпаны с бурошницу |  | Вычесть все баллы, если не выполнено. | Да/нет | 5 | 0.4
|  | И | Проведено расплавление связующих (шихтовых материалов) |  | Вычесть все баллы, если не выполнено. | Да/нет | 5 | 1
Б4 | Запрессовка образцов
|  | С | Образец смонтирован в пресс-форме и размещен на ровной поверхности |  |  |  | 5 | 1
|  |  |  | 0 | Выполнено не верно, имеются смещения образца и деформация формы
|  |  |  | 1 | Выполнено хорошо, имеется смещение оси образца к краю
|  |  |  | 2 | Выполнено отлично, но имеются следы пыли или иные загрязнения
|  |  |  | 3 | Выполнено превосходно, нарушений нет, образец в центре пресформы
|  | С | Произведена заливка образцов жидким (расплавленным) связующим (шихтовым материалом) |  |  |  | 4 | 1
|  |  |  | 0 | Выполнено не верно, имеются дефекты в форме (поры, нарушение целостности)
|  |  |  | 1 | Выполнено хорошо, но имеются проливы связующего
|  |  |  | 2 | Выполнено отлично, имеются наплывы на поверхности
|  |  |  | 3 | Выполнено превосходно, нарушений нет, форма не нарушена
Б5 | Подготовка образцов к шлифовке
|  | И | Выполнена заторцовка пресс-формы |  | Вычесть все баллы, если не выполнено. | Да/нет | 5 | 1
|  | С | Проведено извлечение образцов из пресс-формы |  |  |  | 4 | 1
|  |  |  | 0 | Выполнено не верно, выполнено грубо, имеются сколы на пресс-форме и разрушения поверхности формы
|  |  |  | 1 | Выполнено хорошо, но имеются не обработанные кромки
|  |  |  | 2 | Выполнено отлично, образец без видимых нарушений поверхности, имеются наплывы связующих на образце
|  |  |  | 3 | Выполнено превосходно, образец не имеет внешних дефектов, поверхность чистая без повреждений
|  | И | Продемонстрирован готовый образец для проведения дальнейших исследований |  | Вычесть все баллы, если образец не соответствует ГОСТу 28489. | Да/нет | 3 | 1
Б6 | Проверка качества образцов
|  | И | Заполнена технологическая карта шлифовки образцов |  | Вычесть все баллы, если информация не соответствует требованиям ГОСТа 5640. | Да/нет | 2 | 0.5
|  | И | Подготовлен отчет качества изготовленной пресс-формы образцов |  | Вычесть все баллы если не производилось заполнение отчета. Вычесть 0,4 балла за отсутствующие пункты (пористость, твердость, прочность, размещение образца, плоскость поверхности) | 5 пунктов | 6 | 2
|  | И | Продемонстрированы результаты изготовления шлифов для анализа эксперту |  | Вычесть все баллы, если не выполнено. | Да/нет | 3 | 1
В | Наименование критерия | [6 empty] | 10
В1 | Подготовка рабочего места
|  | И | Рабочее место очищено от пыли и грязи |  | Вычесть все баллы, если не выполнено. | Да/нет | 1 | 0.5
|  | И | Подключено электричество к шлифовальному станку |  | Вычесть все баллы, если не выполнено. | Да/нет | 5 | 0.2
|  | И | Подключен подвод и отвод воды к шлифовальному станку |  | Вычесть все баллы, если не выполнено. | Да/нет | 5 | 0.2
|  | И | Абразивные материалы и пасты размещены на рабочем месте |  | Вычесть все баллы, если не выполнено. | Да/нет | 1 | 0.5
В2 | Подготовка оборудования
|  | С | Осуществлена наладка и балансировка шлифовального станка |  |  |  | 5 | 1
|  |  |  | 0 | Выполнено не верно, не провела балансировка шлифовальных кругов и их крепления, шланги с водой болтаются
|  |  |  | 1 | Выполнено удовлетворительно, не закреплены шланги вдоль рабочего места, станок находится в неустойчивом положении
|  |  |  | 2 | Выполнено хорошо, но имеются отклонения от горизонта и ровности поверхности станка
|  |  |  | 3 | Выполнено превосходно, станок установлен жестко, без перекосов, шпанки прикреплены и не мешают работе и движению, дефектов не обнаружено
|  | И | Абразивные материалы (наждачная бумага) закреплены на шлифовальном станке |  | Вычесть все баллы, если не выполнено. | Да/нет | 5 | 0.4
|  | И | Произведен выбор режимов шлифования образцов, в зависимости от свойств металлопродукции |  | Вычесть все баллы, если не выполнено или не по инструкции к оборудованию. | Да/нет | 4 | 1
|  | И | Образцы установлены и закреплены в шлифовальном станке |  | Вычесть все баллы, если не выполнено. | Да/нет | 1 | 0.4
В4 | Подбор абразивных материалов
|  | И | Произведено проектирование шлифовки и определение химического состава абразивных паст |  | Вычесть все баллы, если не выполнено. | Да/нет | 4 | 0.5
|  | И | Произведен подбор подходящих абразивных паст для шлифовки образцов |  | Вычесть все баллы, если отличается от необходимых по ГОСТу 5640. | Да/нет | 2 | 1
|  | И | Произведен расчет количества и состава абразивных паст |  | Вычесть все баллы, если не выполнено. | Да/нет | 4 | 0.5
|  | И | Абразивные материалы взвешены и размещены на рабочем столе |  | Вычесть все баллы, если не выполнено. | Да/нет | 5 | 0.4
В5 | Обработка поверхности
|  | И | Абразивные пасты нанесены на образцы |  | Вычесть все баллы, если не выполнено | Да/нет | 5 | 0.2
|  | С | Проведена шлифовка образцов с использованием абразивных материалов различной крупности |  |  |  | 5 | 1
|  |  |  | 0 | Выполнено не верно, грубо, имеются шероховатости и неровности поверхности
|  |  |  | 1 | Выполнено хорошо, но имеются скругления кромок
|  |  |  | 2 | Выполнено отлично, но имеются шероховатости на поверхности
|  |  |  | 3 | Выполнено превосходно, поверхность ровная без заусенцев и шероховатостей
|  | С | Проведена очистка поверхности образцов |  |  |  | 1 | 0.6
|  |  |  | 0 | Выполнено не верно, грубо, имеются шероховатости и неровности поверхности, скошенные кромки
|  |  |  | 1 | Выполнено хорошо, имеются нарушениями поверхности образца, кривые кромки
|  |  |  | 2 | Выполнено отлично, нарушений нет, имеются шероховатости на поверхности
|  |  |  | 3 | Выполнено превосходно, поверхность ровная без заусенцев и шероховатостей
|  | И | Проведена очистка шлифовального станка от остатков абразивных паст |  | Вычесть все баллы, если не выполнено | Да/нет | 5 | 0.6
В6 | Контроль качества
|  | И | Заполнен протокол результатами шлифовки образцов |  | Вычесть все баллы если не производилось, вычесть 0,2 баллов за каждую ошибку при заполнении показателей качества образцов (пористость, твердость, прочность, размещение образца, плоскость поверхности) | 5 пунктов | 6 | 1
Г | Наименование критерия | [6 empty] | 7.00
Г1 | Подготовка рабочего места
|  | И | Рабочее место очищено от пыли и грязи |  | Вычесть все баллы, если не выполнено. | Да/нет | 1 | 0.3
|  | И | Полировальные и абразивные материалы размещены на рабочем месте |  | Вычесть все баллы, если не выполнено. | Да/нет | 1 | 0.3
|  | И | Образцы промыты и размещены на рабочем месте |  | Вычесть все баллы, если не выполнено. | Да/нет | 1 | 0.4
Г2 | Подготовка оборудования
|  | И | Проведена замена шлифовальных материалов на полировочные (наждачные круги) |  | Вычесть все баллы, если не выполнено. | Да/нет | 5 | 0.5
|  | И | Произведена настройка режимов полировки образцов, в зависимости от свойства металлопродукции |  | Вычесть все баллы, если не выполнено. | Да/нет | 4 | 1
|  | И | Образцы установлены и закреплены в шлифовальную машину |  | Вычесть все баллы, если не выполнено. | Да/нет | 1 | 0.5
Г4 | Подбор абразивных материалов
|  | И | Произведено проектирование операции полировки и определение химического состава абразивных паст |  | Вычесть все баллы, если не выполнено. | Да/нет | 4 | 0.5
|  | И | Произведен подбор подходящих абразивных паст для полировки образцов |  | Вычесть все баллы, если отличается от необходимых по ГОСТу 5640. | Да/нет | 2 | 1
|  | И | Произведен расчет количества и состава абразивных паст |  | Вычесть все баллы, если не выполнено. | Да/нет | 4 | 0.5
|  | И | Абразивные материалы взвешены и размещены на рабочем столе |  | Вычесть все баллы, если не выполнено. | Да/нет | 1 | 0.4
Г5 | Обработка поверхности
|  | И | Абразивные пасты нанесены на поверхность образца и шлифовальные круги |  | Вычесть все баллы, если не выполнено. | Да/нет | 5 | 0.5
|  | С | Проведена полировка образцов |  |  |  | 5 | 0.5
|  |  |  | 0 | Выполнено не верно, грубо, имеются шероховатости и неровности поверхности
|  |  |  | 1 | Выполнено хорошо, имеются нарушениями поверхности образца, имеются кривые кромки
|  |  |  | 2 | Выполнено отлично, грубых нарушений нет, имеются потемнения на поверхности
|  |  |  | 3 | Выполнено превосходно, поверхность ровная без заусенцев и шероховатостей, имеется зеркальный блеск
|  | И | Проведена очистка шлифовального станка от остатков абразивных паст |  | Вычесть все баллы, если не выполнено | Да/нет | 5 | 0.6
Д | Наименование критерия | [6 empty] | 9
Д1 | Подготовка рабочего места
|  | И | Вытяжной шкаф подключен к сети, вытяжка включена |  | Вычесть все баллы, если не выполнено. | Да/нет | 1 | 0.3
|  | И | Рабочее место очищено от пыли и грязи |  | Вычесть все баллы, если не выполнено. | Да/нет | 1 | 0.3
|  | И | Весы размещены на рабочем столе и подключены в сеть/вставлены батарейки |  | Вычесть все баллы, если не выполнено. | Да/нет | 5 | 0.3
|  | И | Химическая посуда промыта и размещена в вытяжном шкафу |  | Вычесть все баллы, если не выполнено. | Да/нет | 1 | 0.3
|  | И | Реактивы размещены в вытяжном шкафу |  | Вычесть все баллы, если не выполнено. | Да/нет | 1 | 0.3
Д2 | Выбор реагентов
|  | И | Произведен подбор подходящих реагентов для травления образцов |  | Вычесть все баллы, если выбранные реактивы не совпадают с технологией травления по ГОСТ 10243 | Да/нет | 2 | 1
|  | И | Проведен расчет количества и состава растворов для травления |  | Вычесть все баллы, если состав и количество не соответствует химическому составу исследуемого металлу. | Да/нет | 4 | 1
|  | И | Проведен расчет времени травления образцов |  | Вычесть все баллы, если время не соответствует химическому составу исследуемого металлу. | Да/нет | 4 | 1
Д4 | Подготовка реагентов для травления
|  | И | Реактивы взвешены и размещены под вытяжкой |  | Вычесть все баллы, если не выполнено. | Да/нет | 5 | 0.2
|  | И | Растворы для травления смешаны в вытяжном шкафу |  | Вычесть все баллы, если не выполнено. | Да/нет | 1 | 0.5
|  | И | Приготовленные растворы для травления помещены в емкости для травления |  | Вычесть все баллы, если тара не соответствует составу травильных растворов. | Да/нет | 4 | 0.5
Д5 | Травление поверхности
|  | И | Образцы промыты под проточной водой и размещены в вытяжном шкафу |  | Вычесть все баллы, если не выполнено. | Да/нет | 1 | 0.3
|  | И | Образцы установлены в вытяжном шкафу |  | Вычесть все баллы, если не выполнено. | Да/нет | 4 | 0.5
|  | С | Осуществлено травление образцов в химических реагентах |  |  |  | 4 | 1
|  |  |  | 0 | Выполнено не верно, имеются отклонения от технологической инструкции по травлению
|  |  |  | 1 | Выполнено хорошо, имеются незначительные нарушения в расчетах и количестве реагентов
|  |  |  | 2 | Выполнено отлично, грубых нарушений нет, имеются незначительные нарушения в выборе тары
|  |  |  | 3 | Выполнено превосходно, состав растворов рассчитан верно и без ошибок
|  | И | Образцы промыты под проточной водой, после травления |  | Вычесть все баллы, если не выполнено. | Да/нет | 5 | 0.5
Д6 | Контроль качества
|  | И | Заполнен протокол результатами травления образцов |  | Вычесть все баллы если не производилось | Да/нет | 6 | 1
Е | Наименование критерия | [6 empty] | 12
Е1 | Подготовка рабочего места
|  | И | Рабочее место очищено от пыли и неиспользуемых материалов |  | Вычесть все баллы, если не выполнено. | Да/нет | 1 | 0.3
|  | И | Микроскоп размещен на ровной поверхности на рабочем месте |  | Вычесть все баллы, если не выполнено. | Да/нет | 5 | 0.2
|  | И | Ноутбук подключен к электричеству и сети Wi-fi |  | Вычесть все баллы, если не выполнено. | Да/нет | 5 | 0.2
Е2 | Подготовка микроскопа к работе
|  | И | В микроскоп установлены объективы и камера |  | Вычесть все баллы, если не выполнено. | Да/нет | 5 | 0.3
|  | И | Произведено подключение сетевых проводов микроскопа к ноутбуку |  | Вычесть все баллы, если провода подключены не правильно. | Да/нет | 5 | 0.3
|  | С | Произведена настройка освещения и яркости микроскопа |  |  |  | 5 | 1
|  |  |  | 0 | Выполнено не верно, свет мерцает или не горит
|  |  |  | 1 | Выполнено хорошо, но присутствует мерцание света или
|  |  |  | 2 | Выполнено отлично, но яркость света не на максимальных настройках
|  |  |  | 3 | Выполнено превосходно, свет горит без мерцаний, яркость на максимуме
|  | С | Произведена настройка камеры и вывод изображения с микроскопа |  |  |  | 5 | 1
|  |  |  | 0 | Выполнено не верно, нет изображения на ноутбуке
|  |  |  | 1 | Выполнено хорошо, изображение есть на компьютере, но периодически пропадает или появляется черный экран
|  |  |  | 2 | Выполнено отлично, изображение присутствует, низкая контрастность образца или яркость
|  |  |  | 3 | Выполнено превосходно, изображение четкое, без ряби и пропадания
Е4 | Подготовка образца для анализа
|  | И | Образец промыт и высушен |  | Вычесть все баллы, если не выполнено. | Да/нет | 1 | 0.4
|  | И | Образец размещен на предметном столике микроскопа |  | Вычесть все баллы, если не выполнено. | Да/нет | 1 | 0.3
|  | С | Объективы микроскопа сфокусированы на образце |  |  |  | 4 | 1
|  |  |  | 0 | Выполнено не верно, изображение размытое или затуманенное, образца не видно
|  |  |  | 1 | Выполнено удовлетворительноо, видны контуры образца, фокусировка сбита
|  |  |  | 2 | Выполнено хорошо, структуры видно, но фокусировка сбита и изображение не четкое
|  |  |  | 3 | Выполнено превосходно, структуру видно отчетливо, прослеживаются зерна металла и другие составляющие
Е5 | Осуществление микроструктурного анализа
|  | И | Произведено проектирование проведение микроструктурного анализа и подготовлен протокол исследования |  | Вычесть все баллы, если не выполнено. | Да/нет | 6 | 1
|  | И | Произведено определение дефектов образцов и фиксация фото на компьютере/ноутбуке |  | Вычесть все баллы, если не выполнено. | Да/нет | 4 | 1
|  | И | Произведено определение пористость и линейный размер пор образцов |  | Вычесть все баллы, если значения пористости образца не соответствуют значениям по ГОСТ 5640. | Да/нет | 2 | 1
|  |  | Произведено определение линейного размера дендритных ячеек/зерен образцов |  | Вычесть все баллы, если значения пористости образца не соответствуют значениям по ГОСТ 5640. | Да/нет | 2 | 1
|  | С | Определены особенности фазовой структуры образцов |  |  |  | 4 | 1
|  |  |  | 0 | Выполнено не верно, выполнено с нарушениями фокусировки микроскопа
|  |  |  | 1 | Выполнено хорошо, имеются незначительные нарушения в идентификации дефектов по ГОСТу 5640
|  |  |  | 2 | Выполнено отлично, имеются незначительные отклонения от параметров дефектов по ГОСТу 5640
|  |  |  | 3 | Выполнено превосходно, нарушений нет, дефекты определены верно, согласно ГОСТа 5640
Е6 | Подготовка заключения по результатам анализа
|  | И | Подготовлен протокол проведения металлографических исследований |  | Вычесть все баллы, если не выполнено или 0,4 за пропущенные пункты (пористость образцов, неметаллические включения, структура зерен образцов, фазовая структура, размер зерен) | 5 пунктов | 6 | 2
Ж | Наименование критерия | [6 empty] | 22
Ж1 | Подготовка рабочего места
|  | И | Рабочее место убрано от не используемых инструментов и оборудования |  | Вычесть все баллы, если не выполнено. | Да/нет | 1 | 0.5
|  | И | Ноутбук подключен к электричеству, сети Wi-fi и принтеру |  | Вычесть все баллы, если не выполнено. | Да/нет | 5 | 0.5
|  | И | Образцы металлопродукции и микрошлифы размещены на рабочем месте |  | Вычесть все баллы, если не выполнено. | Да/нет | 1 | 0.5
Ж2 | Обработка результатов анализа
|  | И | Подготовлен и распечатан протокол механических испытаний металлургической продукции |  | Вычесть все баллы, если определенные характеристики и свойства не совпадают с ГОСТом 1497 | Да/нет | 2 | 1
|  | С | Презентованы механические испытания металлургической продукции |  |  |  | 3 | 1
|  |  |  | 0 | Выполнено не верно, отсутствуют характеристики прочности, упругости и марка сплава/стали
|  |  |  | 1 | Выполнено хорошо, но ошибки в информации сплава и его свойств
|  |  |  | 2 | Выполнено отлично, но представлены не все результаты исследований
|  |  |  | 3 | Выполнено превосходно, нарушений нет, результаты презентованы на высшем уровне
|  | И | Подготовлен и распечатан протокол исследования макроструктуры |  | Вычесть все баллы, если определенные характеристики и свойства не совпадают с ГОСТом 1497 | Да/нет | 2 | 1
|  | С | Презентованы дефекты макроструктуры и причины их возникновения |  |  |  | 3 | 1
|  |  |  | 0 | Выполнено не верно, отсутствуют характеристики дефектов и варианты их возникновения
|  |  |  | 1 | Выполнено хорошо, но есть ошибки в описании дефекта и его возникновения
|  |  |  | 2 | Выполнено отлично, но представлены не все результаты исследований
|  |  |  | 3 | Выполнено превосходно, нарушений нет, результаты презентованы на высшем уровне
|  | И | Подготовлен и распечатан протокол исследования пористости |  | Вычесть все баллы, если определенные характеристики и свойства не совпадают с ГОСТом 1497 | Да/нет | 2 | 1
|  | С | Презентованы исследования пористости и линейного размера пор образцов |  |  |  | 3 | 1
|  |  |  | 0 | Выполнено не верно, отсутствуют характеристики дефектов и варианты их возникновения
|  |  |  | 1 | Выполнено хорошо, но есть ошибки в описании дефекта и его возникновения
|  |  |  | 2 | Выполнено отлично, но представлены не все результаты исследований
|  |  |  | 3 | Выполнено превосходно, нарушений нет, результаты презентованы на высшем уровне
|  | И | Подготовлен и распечатан протокол исследования фазовых составляющих образцов |  | Вычесть все баллы, если определенные характеристики и свойства не совпадают с ГОСТом 1497 | Да/нет | 2 | 1
|  | С | Презентованы особенности фазовой структуры образцов |  |  |  | 3 | 1
|  |  |  | 0 | Выполнено не верно, отсутствуют характеристики структуры
|  |  |  | 1 | Выполнено хорошо, но есть ошибки в описании структуры
|  |  |  | 2 | Выполнено отлично, но представлены не все результаты исследований
|  |  |  | 3 | Выполнено превосходно, нарушений нет, результаты презентованы на высшем уровне
Ж3 | Представление результатов проведенного исследования
|  | И | Результаты анализа механических характеристик, макроструктурного и микроструктурного анализа занесены в протокол исследования |  | Вычесть все баллы, если не выполнено. | Да/нет | 6 | 1
|  | И | Сформулированы выводы о качественных характеристиках образцов металлургической продукции и внесены в протокол |  | Вычесть все баллы, если не выполнено. | Да/нет | 4 | 1
|  | С | Продемонстрированы результаты качества металлургической продукции |  |  |  | 3 | 1
|  |  |  | 0 | Выполнено не верно, отсутствуют характеристики структуры
|  |  |  | 1 | Выполнено хорошо, но есть ошибки в описании структуры
|  |  |  | 2 | Выполнено отлично, но представлены не все результаты исследований
|  |  |  | 3 | Выполнено превосходно, нарушений нет, результаты презентованы на высшем уровне
Ж4 | Формирование режимов обработки и рекомендаций
|  | С | Спроектированы и записаны технологические параметры термической обработки металлургической продукции |  |  |  | 6 | 2
|  |  |  | 0 | Выполнено не верно, отсутствуют характеристики режимов термообработки
|  |  |  | 1 | Выполнено хорошо, но присутствуют ошибки в температурных режимах от представленной металлопродукции
|  |  |  | 2 | Выполнено отлично, но отсутствует заключение
|  |  |  | 3 | Выполнено превосходно, нарушений нет, результаты соответствуют представленной металлопродукции
|  | С | Сформулированы рекомендации и подготовлены указания для создания технологии получения металлургической продукции |  |  |  | 4 | 1
|  |  |  | 0 | Выполнено не верно, отсутствуют характеристики режимов термообработки и/или выплавки
|  |  |  | 1 | Выполнено хорошо, но присутствуют ошибки в параметрах производства металлопродукции
|  |  |  | 2 | Выполнено отлично, но отсутствует заключение о технологических параметрах
|  |  |  | 3 | Выполнено превосходно, нарушений нет, результаты полностью описывают технологию
Ж5 | Формирование результатов анализа
|  | И | Результаты анализа представлены в формате презентации и распечатаны |  | Вычесть все баллы, если не выполнено. | Да/нет | 5 | 0.5
|  | И | Результаты металлографических исследований обработаны в графической программе и сохранены на ноутбуке |  | Вычесть все баллы, если не выполнено. | Да/нет | 5 | 1
Ж6 | Подготовка итогового заключение
|  | И | Сформирован протокол с результатами испытаний в электронной форме |  | Вычесть все баллы, если результаты испытаний не коррелируются с ГОСТами 1497/5640/10243. | Да/нет | 2 | 1
|  | O | Спроектирован и составлен технологический регламент устранения выявленных замечаний к качеству металлургической продукции |  | Вычесть все баллы, если не выполнено. | Да/нет | 6 | 1
|  | С | Сформировано и распечатано заключение испытаниях и качестве металлургической продукции |  |  |  | 6 | 2
|  |  |  | 0 | Выполнено не верно, результаты анализа и выводы не соответствуют заявлено продукции
|  |  |  | 1 | Выполнено хорошо, имеются ошибки в параметрах и характеристиках продукции (не верные параметры качества, не соответствие химических составов и технологических режимов)
|  |  |  | 2 | Выполнено отлично, имеются опечатки и ошибки в технологических параметрах
|  |  |  | 3 | Выполнено превосходно, рекомендации и заключения качества совпадают с заявленной продукцией
|  | С | Продемонстрированы результаты исследования и заключение о качестве продукции |  |  |  | 3 | 1
|  |  |  | 0 | Выполнено не верно, выступление не подготовлено, имеются значительные ошибки и помарки
|  |  |  | 1 | Выполнено хорошо, имеются незначительные опечатки и нестыковки в выводах
|  |  |  | 2 | Выполнено отлично, имеются незначительные ошибки и пучения в презентации
|  |  |  | 3 | Выполнено превосходно, замечаний к выступлению и ответам нет
[6 empty] | Итого |  | 100