## Критерии оценки
| Мероприятие |  | Чемпионат по профессиональному мастерству "Профессионалы"
| Наименование компетенции |  | Металловедение
Код | Субкритерий | Тип аспекта | Аспект | Судейский балл | Методика проверки аспекта | Требование или номинальный размер | Проф. задача | Макс. балл
А | Первичная подготовка образцов сплавов, определение механических свойств и проведение макроструктурного анализа | [6 empty] | 7.8
1 | Организация рабочего места
|  | И | Ноутбук подключен к электричеству, включен, созданы рабочие документы |  | Вычесть все баллы, если не выполнено. | Да/нет | 1 | 0.2
|  | И | Рабочая одежда надета |  | Вычесть все баллы, если не выполнено. | Да/нет | 5 | 0.3
|  | И | Сизы размещены на рабочем месте |  | Вычесть все баллы, если не выполнено. | Да/нет | 1 | 0.2
|  | И | Образец (проба) металлургической продукции размещен на рабочем месте |  | Вычесть все баллы, если не выполнено. | Да/нет | 1 | 0.2
2 | Составление плана исследования
|  | И | ГОСТы и нормативная документация используется в работе по назначению |  | Вычесть все баллы, если не выполнено. | Да/нет | 1 | 0.4
|  | И | Составлен план проведения исследования образца (-ов) (пробы) металла |  | Вычесть 0,2 балла за отсутствующие пункты (твердость по Роквеллу, Бринеллю, испытания на разрыв, запресовка, шлифовка, полировка, травление, микроанализ) | 8 пунктов | 6 | 1.6
|  | И | Произведено определение марки образца (пробы) металлургической продукции в соотвествии с нормативной документацией |  | Вычесть все баллы, если не соответствует ГОСТ | Да/нет | 2 | 1
|  | И | Произведен поиск и определение механических характеристик образца (пробы) металопродукции |  | Вычесть все баллы, если не выполнено. | Да/нет | 4 | 1
|  | И | Произведен поиск технологии приготовление микрошлифов в нормативной документации |  | Вычесть все баллы, если не соответствует общим принципам подготовки микрошлифов | Да/нет | 2 | 1
|  | И | Заполнено описание металлопродукции в протоколе, по предоставленной информации |  | Вычесть все баллы, если не выполнено. | Да/нет | 6 | 0.4
|  | И | Распечатан план проведения исследования |  | Вычесть все баллы, если не выполнено. | Да/нет | 3 | 0.5
|  | И | Продемонстрирован план проведения исследования экспертам |  | Вычесть все баллы, если имеются ошибки. | Да/нет | 3 | 1
Б | Определение механических свойств | [6 empty] | 15.2
3 | Механические испытания материалов
|  | И | Спроектирована и записана технология исследования механических испытаний образцов (проб) в технологической схеме |  | Вычесть все баллы, если не выполнено. | Да/нет | 6 | 0.3
|  | И | Оборудование включено, готово к работе, программное обеспечение запущено |  | Вычесть все баллы, если не выполнено. | Да/нет | 5 | 0.6
|  | И | Образец (проба) металлургической продукции закреплен в захваты |  | Вычесть все баллы, если не выполнено. | Да/нет | 1 | 0.2
|  | С | Проведены механические испытания образца (пробы) |  |  |  | 3 | 0.4
|  |  |  | 0 | Определены не верно, оборудование не настроено/сбои в выборе нагрузки
|  |  |  | 1 | Определено со значительными ошибками
|  |  |  | 2 | Определено верно, но есть небольшие отклонения и ошибки
|  |  |  | 3 | Определено верно, совпадают с требованиями ГОСТ
|  | С | Результаты механических испытаний образца (пробы) зафиксированы |  |  |  | 5 | 1
|  |  |  | 0 | Результаты испытаний не сохранены в программе, не зафиксированы
|  |  |  | 1 | Результаты зафиксированы письменно, не в полном объеме
|  |  |  | 2 | Результаты сохранены в программе, зафиксированы в протоколе, но имеются небольшие погрешности
|  |  |  | 3 | Результаты сохранены в программе, зафиксированы в протоколе в полном объеме
|  | И | Результаты механических испытаний образца (пробы) продемонстрированы эксперту |  | Вычесть все баллы, если не выполнено. | Да/нет | 5 | 0.4
4 | Определение твердости
|  | И | Образец (проба) расположен рабочей поверхности твердомер ровно |  | Вычесть все баллы, если не выполнено. | Да/нет | 1 | 0.4
|  | И | Проведена калибровка и настройка твердомера, образца относительно измеряемой шкалы/способа измерения |  | Вычесть все баллы если не производилось | Да/нет | 5 | 1
|  | И | Выбраны и отмечены места для замера твердости |  | Вычесть 0,2 за не отмеченные точки | 3 точки | 3 | 0.6
|  | С | Проведен замеров твердости образца (пробы) |  |  |  | 4 | 1
|  |  |  | 0 | Замеры твердости сделаны не правильно, индентер не плотно прилегает к образцу, нарушена технология измерения
|  |  |  | 1 | Замеры твердости выполнены с погрешностями, 1 из 3х точек определена не верно
|  |  |  | 2 | Замеры твердости выполнены правильно, но имеются небольшие погрешности
|  |  |  | 3 | Замеры твердости выполнены правильно и в правильных местах
|  | С | Определено значение твердости образца (пробы) |  |  |  | 4 | 0.6
|  |  |  | 0 | Определено неправильно, параметры не соответствуют выбранному металлу/шкале измерения
|  |  |  | 1 | Твердость определена верно, но выбрана не верная шкала/имеются ошибки в расчете/погрешности в измерении
|  |  |  | 2 | Твердость определена верно, но проведена не достаточная выборка значений (2 из 3-х)
|  |  |  | 3 | Твердость определена верно, значение твердости соответствует заявленному материалу
|  | И | Продемонстрированы результаты измерения твердости эксперту |  | Вычесть все баллы, если не выполнено. | Да/нет | 3 | 0.4
|  | И | Заполнено значение твердости образца в протоколе |  | Вычесть все баллы, если не выполнено. | Да/нет | 6 | 0.3
5 | Макроструктурный анализ
|  | И | Образец металлопродукции подготовлен и размещен на рабочем месте |  | Вычесть все баллы, если не выполнено. | Да/нет | 1 | 0.4
|  | И | Микроскоп подключен, готов к работе |  | Вычесть все баллы, если не выполнено. | Да/нет | 5 | 0.3
|  | С | Проведено исследование макроструктуры образцов (проб) |  |  |  | 5 | 0.4
|  |  |  | 0 | Параметры макроструктуры определены не верно, не соответствуют требованиям ГОСТ
|  |  |  | 1 | Определены не все параметры макроструктуры по требованиям ГОСТ (отсутствует часть параметров - вид излома, тип неметаллических включений и др.)
|  |  |  | 2 | Определены все параметры макроструктуры, но имеются ошибки в описании
|  |  |  | 3 | Определены все параметры макроструктуры, ошибок нет
|  | И | Определено наличие/отсутствие дефектов макроструктуры образца (пробы) |  | Вычесть все баллы, если выполнено не в соотвествии с ГОСТ. | Да/нет | 2 | 1
|  | И | Определен характер и тип излома образца (пробы) |  | Вычесть все баллы, если не выполнено в соотвествии с ГОСТ. | Да/нет | 2 | 1
|  | И | Определено наличие/отсутствие неметаллических включений в образце (пробе) |  | Вычесть все баллы, если не выполнено по ГОСТ. | Да/нет | 6 | 0.4
|  | И | Определены параметры качества образца (пробы) по макроструктуре |  | Вычесть все баллы, если не выполнено. | Да/нет | 4 | 0.5
6 | Контроль качества
|  | И | Марка металлопродукции определёна по ГОСТ и внесена в протокол |  | Вычесть все баллы, если не выполнено. | Да/нет | 6 | 0.5
|  | И | Механические характеристики металлопродукции определены и занесены в протокол |  | Вычесть все баллы, если не выполнено. | Да/нет | 6 | 0.5
|  | И | Определены качественные характеристики продукции и технологические параметры металлопродукции по ГОСТ |  | Вычесть все баллы, если не выполнено. | Да/нет | 4 | 1
|  | И | Подготовлено заключение по результатам проведенного макроструктурного анализа |  | Вычесть все баллы, если не выполнено. | Да/нет | 6 | 1
|  | С | Проведена презентация качества продукции и технологических параметров металлопродукции |  |  |  | 3 | 1
|  |  |  | 0 | Презентация выполнена плохо, не раскрыты технические характеристики и вид металлопродукции
|  |  |  | 1 | Презентация выполнена хорошо, но имеются сложности в презентации исследованного материала
|  |  |  | 2 | Презентация выполнена отлично, но ошибочно представлено назначение металлопродукции
|  |  |  | 3 | Презентация выполнена превосходно, раскрыты все технологические параметры и назначение металлопродукции
В | Подготовка образцов для последующей шлифовки и полировки | [6 empty] | 17
1 | Подготовка рабочего места
|  | И | Рабочая одежда и сизы надеты |  | Вычесть все баллы, если не выполнено. | Да/нет | 1 | 0.8
|  | И | Запресовочный станок подключен к сети, готов к работе |  | Вычесть все баллы, если не выполнено. | Да/нет | 5 | 0.5
|  | И | Весы размещены на рабочем столе и подключены в сеть |  | Вычесть все баллы, если не выполнено. | Да/нет | 5 | 0.5
|  | И | Шихтовые материалы размещены на рабочем столе |  | Вычесть все баллы, если не выполнено. | Да/нет | 1 | 0.6
|  | И | Определены параметры работы запресовочного станка из технической документации |  | Вычесть все баллы, если не выполнено. | Да/нет | 2 | 1
2 | Изготовление шлифа
|  | И | Образец (проба) размещен на рабочем столе |  | Вычесть все баллы, если не выполнено. | Да/нет | 1 | 0.6
|  | И | Определены шихтовые материалы для приготовления пресс-формы |  | Вычесть все баллы, если материалы не соответствуют ГОСТ. | Да/нет | 2 | 0.5
|  | И | Произведен расчет количества шихтовых материалов |  | Вычесть все баллы, если не выполнено. | Да/нет | 6 | 1
|  | И | Шихтовые материалы взвешены, подготовлены к засыпке |  | Вычесть все баллы, если не выполнено. | Да/нет | 5 | 1
3 | Запрессовка образцов
|  | С | Образец смонтирован в пресс-форме запресовочного станка |  |  |  | 5 | 1
|  |  |  | 0 | Выполнено не верно, имеются смещения образца от краев
|  |  |  | 1 | Выполнено удовлетворительно, имеется не большое смещение от центра
|  |  |  | 2 | Выполнено хорошо, но имеются следы пыли или иные загрязнения
|  |  |  | 3 | Выполнено превосходно, нарушений нет, образец в центре пресформы
|  | С | Произведена засыпка образца (пробы) связующим (шихтовым материалом) |  |  |  | 4 | 2
|  |  |  | 0 | Выполнено не верно, имеются просыпания, нехватка материала/лишний материал
|  |  |  | 1 | Выполнено удовлетворительно, нехватка материала/лишний материал
|  |  |  | 2 | Выполнено хорошо, но имеются небольшие просыпания материала
|  |  |  | 3 | Выполнено верно, нарушений нет, просыпаний нет
|  | И | Выполнена настройка температуры и времени запресовки |  | Вычесть все баллы, если не выполнено. | Да/нет | 5 | 1
|  | С | Проведено извлечение образцов из пресс-формы |  |  |  | 4 | 2
|  |  |  | 0 | Выполнено не верно, выполнено грубо, имеются сколы на пресс-форме и разрушения поверхности формы
|  |  |  | 1 | Выполнено хорошо, но имеются не обработанные кромки
|  |  |  | 2 | Выполнено отлично, образец без видимых нарушений поверхности, имеются наплывы связующих на образце
|  |  |  | 3 | Выполнено превосходно, образец не имеет внешних дефектов, поверхность чистая без повреждений
|  | И | Продемонстрирован готовый образец для проведения дальнейших исследований |  | Вычесть все баллы, если образец не соответствует ГОСТ. | Да/нет | 3 | 1
4 | Проверка качества образцов
|  | И | Заполнена технологическая карта шлифовки образцов |  | Вычесть все баллы, если информация не соответствует требованиям ГОСТ. | Да/нет | 2 | 0.5
|  | И | Подготовлен отчет качества изготовленной пресс-формы образцов |  | Вычесть все баллы если не производилось заполнение отчета. Вычесть 0,4 балла за отсутствующие пункты (пористость, дефекты, прочность, размещение образца, плоскость поверхности) | 5 пунктов | 6 | 2
|  | И | Продемонстрированы результаты изготовления шлифов для анализа эксперту |  | Вычесть все баллы, если не выполнено. | Да/нет | 3 | 1
Г | Шлифовка и полировка образцов сплавов | [6 empty] | 17
1 | Подготовка рабочего места
|  | И | Рабочая одежда и сизы надеты |  | Вычесть все баллы, если не выполнено. | Да/нет | 1 | 0.2
|  | И | Проверено подключение электричества к шлифовальному станку |  | Вычесть все баллы, если не выполнено. | Да/нет | 5 | 0.2
|  | И | Проверено подключение подвода и отвода воды к шлифовальному станку |  | Вычесть все баллы, если не выполнено. | Да/нет | 5 | 0.2
|  | И | Абразивные материалы и пасты размещены на рабочем месте |  | Вычесть все баллы, если не выполнено. | Да/нет | 1 | 0.2
2 | Подготовка оборудования
|  | И | Абразивные материалы (наждачная бумага) закреплены на шлифовальном станке |  | Вычесть все баллы, если не выполнено. | Да/нет | 5 | 0.2
|  | И | Произведен выбор режимов шлифования образцов, в зависимости от свойств металлопродукции |  | Вычесть все баллы, если не выполнено или не по инструкции к оборудованию. | Да/нет | 4 | 1
|  | И | Образец (проба) размещен на рабочем столе |  | Вычесть все баллы, если не выполнено. | Да/нет | 1 | 0.2
|  | С | Подготовка и настройка шлифовального станка |  |  |  | 5 | 1
|  |  |  | 0 | Выполнено не верно, не настроена регулировка прижимных кругов, защитный круг не установлен, напор воды большой с разбрызгиванием
|  |  |  | 1 | Выполнено удовлетворительно, защитный круг не установлен, напор воды слабый, вода течет с боку
|  |  |  | 2 | Выполнено хорошо, защитный круг установлен не ровно, вода течет ровно в центральную часть
|  |  |  | 3 | Выполнено верно, защитный круг установлен, вода течет ровной струей без разбрызгивания в центральную часть
3 | Подбор абразивных материалов
|  | И | Произведено проектирование шлифовки и определение количества абразивных материалов |  | Вычесть все баллы, если не выполнено. | Да/нет | 4 | 0.5
|  | И | Произведен подбор подходящих абразивных материалов для шлифовки образцов |  | Вычесть все баллы, если отличается от необходимых по ГОСТ. | Да/нет | 2 | 1
|  | И | Произведен подпор зернистости и последовательности шлифовки абразивных материалов |  | Вычесть все баллы, если не выполнено. | Да/нет | 4 | 0.5
4 | Обработка поверхности
|  | С | Проведена шлифовка образцов с использованием абразивных материалов различной крупности |  |  |  | 5 | 2
|  |  |  | 0 | Выполнено не верно, имеются грубые риски и завалы поверхности
|  |  |  | 1 | Выполнено хорошо, но имеются скругления кромок, встречаются глубокие риски
|  |  |  | 2 | Выполнено отлично, но имеются завалы боковой поверхности
|  |  |  | 3 | Выполнено превосходно, поверхность без грубых рисок и завалов
|  | С | Замена шлифовальных материалов |  |  |  | 1 | 1.5
|  |  |  | 0 | Выполнено не верно, материал не закреплен, прижимное кольцо не зафиксировано, брызгозащитное кольцо не установлено
|  |  |  | 1 | Выполнено с нарушениями, слабо закреплено прижимное кольцо, брызгозащитное кольцо не установлено
|  |  |  | 2 | Выполнено без нарушений нет, вода не настроена на работу (находится с краю)
|  |  |  | 3 | Выполнено превосходно, нарушений нет
|  | И | Проведена очистка шлифовального станка от остатков абразивных паст |  | Вычесть все баллы, если не выполнено | Да/нет | 5 | 0.3
5 | Контроль качества
|  | И | Заполнен протокол результатами шлифовки образцов |  | Вычесть все баллы если не производилось, вычесть 0,2 баллов за каждую ошибку при заполнении показателей качества образцов (завалы, перекосы горизонта, грубые углы, размещение образца, плоскость поверхности) | 5 пунктов | 6 | 1
6 | Подготовка рабочего места
|  | И | Рабочая одежда и сизы надеты |  | Вычесть все баллы, если не выполнено. | Да/нет | 1 | 0.5
|  | И | Полировальные и абразивные материалы размещены на рабочем месте |  | Вычесть все баллы, если не выполнено. | Да/нет | 1 | 0.4
|  | И | Образцы промыты и размещены на рабочем месте |  | Вычесть все баллы, если не выполнено. | Да/нет | 1 | 0.4
7 | Подготовка оборудования
|  | И | Проведена замена шлифовальных материалов на полировочные |  | Вычесть все баллы, если не выполнено. | Да/нет | 5 | 0.5
|  | И | Произведена настройка режимов полировки образцов, в зависимости от свойства металлопродукции |  | Вычесть все баллы, если не выполнено. | Да/нет | 4 | 1
|  | И | Образцы размещены на рабочем столе |  | Вычесть все баллы, если не выполнено. | Да/нет | 1 | 0.2
8 | Подбор абразивных материалов
|  | И | Произведено проектирование операции полировки и определение состава абразивных паст |  | Вычесть все баллы, если не выполнено. | Да/нет | 4 | 0.5
|  | И | Произведен подбор подходящих абразивных материалов для полировки образцов |  | Вычесть все баллы, если отличается от необходимых по ГОСТ | Да/нет | 2 | 1
|  | И | Произведен расчет количества и состава абразивных паст |  | Вычесть все баллы, если не выполнено. | Да/нет | 4 | 0.5
|  | И | Абразивные материалы размещены на рабочем столе |  | Вычесть все баллы, если не выполнено. | Да/нет | 1 | 0.4
9 | Обработка поверхности
|  | И | Абразивные пасты нанесены на поверхность образца и шлифовальные круги |  | Вычесть все баллы, если не выполнено. | Да/нет | 5 | 0.3
|  | С | Проведена полировка образцов |  |  |  | 5 | 1
|  |  |  | 0 | Выполнено не верно, грубо, имеются шероховатости и неровности поверхности
|  |  |  | 1 | Выполнено хорошо, имеются нарушениями поверхности образца, имеются кривые кромки
|  |  |  | 2 | Выполнено отлично, грубых нарушений нет, имеются потемнения на поверхности
|  |  |  | 3 | Выполнено превосходно, поверхность ровная без заусенцев и шероховатостей, имеется зеркальный блеск
|  | И | Проведена очистка шлифовального станка от остатков абразивных паст |  | Вычесть все баллы, если не выполнено | Да/нет | 5 | 0.3
Д | Травление образцов сплавов | [6 empty] | 9
1 | Подготовка рабочего места
|  | И | Вытяжной шкаф подключен к сети, вытяжка включена |  | Вычесть все баллы, если не выполнено. | Да/нет | 1 | 0.4
|  | И | Рабочая одежда и сизы надеты |  | Вычесть все баллы, если не выполнено. | Да/нет | 1 | 0.3
|  | И | Проверка посуды на наличие дефектов |  | Вычесть все баллы, если не выполнено. | Да/нет | 5 | 0.4
|  | И | Химическая посуда подготовлена и размещена в вытяжном шкафу |  | Вычесть все баллы, если не выполнено. | Да/нет | 1 | 0.4
2 | Выбор реагентов
|  | И | Проведен расчет количества и состава растворов для травления |  | Вычесть все баллы, если состав и количество не соответствует химическому составу исследуемого металлу. | Да/нет | 4 | 1
|  | И | Проведен расчет времени травления образцов |  | Вычесть все баллы, если шлиф перетравлен | Да/нет | 4 | 1
3 | Подготовка реагентов для травления
|  | И | Реактивы взвешены и размещены под вытяжкой |  | Вычесть все баллы, если не выполнено. | Да/нет | 5 | 0.2
|  | И | Растворы для травления смешаны в вытяжном шкафу |  | Вычесть все баллы, если не выполнено. | Да/нет | 1 | 0.5
|  | И | Приготовленные растворы для травления помещены в емкости для травления |  | Вычесть все баллы, если тара не соответствует составу травильных растворов. | Да/нет | 4 | 0.5
4 | Травление поверхности
|  | И | Образцы промыты под проточной водой и размещены в вытяжном шкафу |  | Вычесть все баллы, если не выполнено. | Да/нет | 1 | 0.3
|  | И | Образцы установлены в вытяжном шкафу |  | Вычесть все баллы, если не выполнено. | Да/нет | 4 | 0.5
|  | С | Осуществлено травление образцов в химических реагентах |  |  |  | 4 | 2
|  |  |  | 0 | Выполнено не верно, имеются отклонения от технологической инструкции по травлению
|  |  |  | 1 | Выполнено хорошо, имеются незначительные нарушения в расчетах и количестве реагентов
|  |  |  | 2 | Выполнено отлично, грубых нарушений нет, имеются незначительные нарушения в выборе тары
|  |  |  | 3 | Выполнено превосходно, состав растворов рассчитан верно и без ошибок
|  | И | Образцы промыты под проточной водой, после травления |  | Вычесть все баллы, если не выполнено. | Да/нет | 5 | 0.5
5 | Контроль качества
|  | И | Заполнен протокол результатами травления образцов |  | Вычесть все баллы если не производилось | Да/нет | 6 | 1
Е | Микроструктурный анализ образцов (проб) | [6 empty] | 12
1 | Подготовка рабочего места
|  | И | Рабочая одежда и сизы надеты |  | Вычесть все баллы, если не выполнено. | Да/нет | 1 | 0.5
|  | И | Микроскоп размещен на ровной поверхности на рабочем месте |  | Вычесть все баллы, если не выполнено. | Да/нет | 5 | 0.2
|  | И | Ноутбук подключен к электричеству |  | Вычесть все баллы, если не выполнено. | Да/нет | 5 | 0.2
2 | Подготовка микроскопа к работе
|  | И | Произведено подключение микроскопа |  | Вычесть все баллы, если провода подключены не правильно. | Да/нет | 5 | 0.3
|  | И | В микроскопе настроены объективы, выбрано требуемое увеличение |  | Вычесть все баллы, если не выполнено. | Да/нет | 5 | 0.3
3 | Подготовка образца для анализа
|  | И | Образец размещен на предметном столике микроскопа |  | Вычесть все баллы, если не выполнено. | Да/нет | 1 | 0.5
|  | С | Объективы микроскопа сфокусированы на образце |  |  |  | 4 | 2
|  |  |  | 0 | Выполнено не верно, изображение размытое или затуманенное, образца не видно
|  |  |  | 1 | Выполнено удовлетворительноо, видны контуры образца, фокусировка сбита
|  |  |  | 2 | Выполнено хорошо, структуры видно, но фокусировка сбита и изображение не четкое
|  |  |  | 3 | Выполнено превосходно, структуру видно отчетливо, прослеживаются зерна металла и другие составляющие
4 | Осуществление микроструктурного анализа
|  | И | Произведено проектирование проведение микроструктурного анализа и подготовлен протокол исследования |  | Вычесть все баллы, если не выполнено. | Да/нет | 6 | 1
|  | И | Произведено определение дефектов образцов и фиксация фото на компьютере/ноутбуке |  | Вычесть все баллы, если не выполнено. | Да/нет | 4 | 1
|  | И | Произведено определение размера зерен образцов |  | Вычесть все баллы, если значения не соответствуют значениям по ГОСТ. | Да/нет | 2 | 2
|  | С | Определены особенности фазовой структуры образцов |  |  |  | 4 | 2
|  |  |  | 0 | Выполнено не верно, выполнено с нарушениями фокусировки микроскопа
|  |  |  | 1 | Выполнено хорошо, имеются незначительные нарушения в идентификации дефектов по ГОСТ
|  |  |  | 2 | Выполнено отлично, имеются незначительные отклонения от параметров дефектов по ГОСТ
|  |  |  | 3 | Выполнено превосходно, нарушений нет, дефекты определены верно, согласно ГОСТ
5 | Подготовка заключения по результатам анализа
|  | И | Подготовлен протокол проведения металлографических исследований |  | Вычесть все баллы, если не выполнено или 0,4 за пропущенные пункты (пористость образцов, неметаллические включения, структура зерен образцов, фазовая структура, размер зерен) | 5 пунктов | 6 | 2
Ж | Подготовка заключения по результатам анализа | [6 empty] | 22
1 | Подготовка рабочего места
|  | И | Рабочее место убрано от не используемых инструментов и оборудования |  | Вычесть все баллы, если не выполнено. | Да/нет | 1 | 0.5
|  | И | Ноутбук подключен, созданы нужные документы |  | Вычесть все баллы, если не выполнено. | Да/нет | 5 | 0.5
|  | И | Образцы металлопродукции и микрошлифы размещены на рабочем месте |  | Вычесть все баллы, если не выполнено. | Да/нет | 1 | 0.5
2 | Обработка результатов анализа
|  | И | Подготовлен и распечатан протокол механических испытаний металлургической продукции |  | Вычесть все баллы, если определенные характеристики и свойства не совпадают с ГОСТ | Да/нет | 2 | 1
|  | С | Презентованы механические испытания металлургической продукции |  |  |  | 3 | 1
|  |  |  | 0 | Выполнено не верно, отсутствуют характеристики прочности, упругости и марка сплава/стали
|  |  |  | 1 | Выполнено хорошо, но ошибки в информации сплава и его свойств
|  |  |  | 2 | Выполнено отлично, но представлены не все результаты исследований
|  |  |  | 3 | Выполнено превосходно, нарушений нет, результаты презентованы на высшем уровне
|  | И | Подготовлен и распечатан протокол исследования макроструктуры |  | Вычесть все баллы, если определенные характеристики и свойства не совпадают с ГОСТ | Да/нет | 2 | 1
|  | С | Презентованы дефекты макроструктуры и причины их возникновения |  |  |  | 3 | 1
|  |  |  | 0 | Выполнено не верно, отсутствуют характеристики дефектов и варианты их возникновения
|  |  |  | 1 | Выполнено хорошо, но есть ошибки в описании дефекта и его возникновения
|  |  |  | 2 | Выполнено отлично, но представлены не все результаты исследований
|  |  |  | 3 | Выполнено превосходно, нарушений нет, результаты презентованы на высшем уровне
|  | И | Подготовлен и распечатан протокол исследования пористости |  | Вычесть все баллы, если определенные характеристики и свойства не совпадают с ГОСТ | Да/нет | 2 | 1
|  | И | Подготовлен и распечатан протокол исследования фазовых составляющих образцов |  | Вычесть все баллы, если определенные характеристики и свойства не совпадают с ГОСТ | Да/нет | 2 | 1
|  | С | Презентованы особенности фазовой структуры образцов |  |  |  | 3 | 2
|  |  |  | 0 | Выполнено не верно, отсутствуют характеристики структуры
|  |  |  | 1 | Выполнено хорошо, но есть ошибки в описании структуры
|  |  |  | 2 | Выполнено отлично, но представлены не все результаты исследований
|  |  |  | 3 | Выполнено превосходно, нарушений нет, результаты презентованы на высшем уровне
3 | Представление результатов проведенного исследования
|  | И | Результаты анализа механических характеристик, макроструктурного и микроструктурного анализа занесены в протокол исследования |  | Вычесть все баллы, если не выполнено. | Да/нет | 6 | 1
|  | И | Сформулированы выводы о качественных характеристиках образцов металлургической продукции и внесены в протокол |  | Вычесть все баллы, если не выполнено. | Да/нет | 4 | 1
|  | С | Продемонстрированы результаты качества металлургической продукции |  |  |  | 3 | 1
|  |  |  | 0 | Выполнено не верно, отсутствуют характеристики структуры
|  |  |  | 1 | Выполнено хорошо, но есть ошибки в описании структуры
|  |  |  | 2 | Выполнено отлично, но представлены не все результаты исследований
|  |  |  | 3 | Выполнено превосходно, нарушений нет, результаты презентованы на высшем уровне
4 | Формирование режимов обработки и рекомендаций
|  | С | Спроектированы и записаны технологические параметры термической обработки металлургической продукции |  |  |  | 6 | 2
|  |  |  | 0 | Выполнено не верно, отсутствуют характеристики режимов термообработки
|  |  |  | 1 | Выполнено хорошо, но присутствуют ошибки в температурных режимах от представленной металлопродукции
|  |  |  | 2 | Выполнено отлично, но отсутствует заключение
|  |  |  | 3 | Выполнено превосходно, нарушений нет, результаты соответствуют представленной металлопродукции
|  | С | Сформулированы рекомендации и подготовлены указания для создания технологии получения металлургической продукции |  |  |  | 4 | 1
|  |  |  | 0 | Выполнено не верно, отсутствуют характеристики режимов термообработки и/или выплавки
|  |  |  | 1 | Выполнено хорошо, но присутствуют ошибки в параметрах производства металлопродукции
|  |  |  | 2 | Выполнено отлично, но отсутствует заключение о технологических параметрах
|  |  |  | 3 | Выполнено превосходно, нарушений нет, результаты полностью описывают технологию
5 | Формирование результатов анализа
|  | И | Результаты анализа представлены в формате потчета и распечатаны |  | Вычесть все баллы, если не выполнено. | Да/нет | 5 | 0.5
|  | И | Результаты металлографических исследований обработаны и сохранены на ноутбуке |  | Вычесть все баллы, если не выполнено. | Да/нет | 5 | 1
6 | Подготовка итогового заключение
|  | И | Сформирован протокол с результатами испытаний в электронной форме |  | Вычесть все баллы, если результаты испытаний не коррелируются с ГОСТ. | Да/нет | 2 | 1
|  | И | Спроектирован и составлен технологический регламент устранения выявленных замечаний к качеству металлургической продукции |  | Вычесть все баллы, если не выполнено. | Да/нет | 6 | 1
|  | С | Сформировано и распечатано заключение испытаниях и качестве металлургической продукции |  |  |  | 6 | 2
|  |  |  | 0 | Выполнено не верно, результаты анализа и выводы не соответствуют заявлено продукции
|  |  |  | 1 | Выполнено хорошо, имеются ошибки в параметрах и характеристиках продукции (не верные параметры качества, не соответствие химических составов и технологических режимов)
|  |  |  | 2 | Выполнено отлично, имеются опечатки и ошибки в технологических параметрах
|  |  |  | 3 | Выполнено превосходно, рекомендации и заключения качества совпадают с заявленной продукцией
|  | С | Продемонстрированы результаты исследования и заключение о качестве продукции |  |  |  | 3 | 1
|  |  |  | 0 | Выполнено не верно, выступление не подготовлено, имеются значительные ошибки и помарки
|  |  |  | 1 | Выполнено хорошо, имеются незначительные опечатки и нестыковки в выводах
|  |  |  | 2 | Выполнено отлично, имеются незначительные ошибки и пучения в презентации
|  |  |  | 3 | Выполнено превосходно, замечаний к выступлению и ответам нет

## Перечень профессиональных задач
Перечень профессиональных задач
1 | Организация рабочего места и процесса, безопасность
2 | Нормативная и сопроводительная документация
3 | Профессиональные коммуникации
4 | Свойства металлов, сплавов и реагентов
5 | Профессиональное оборудование
6 | Аналитика и проектирование