## Критерии оценки
| Мероприятие |  | Региональный этап
| Наименование компетенции |  | Обогащение полезных ископаемых
Код | Подкритерий | Тип аспекта | Аспект | Судейский балл | Методика проверки аспекта | Требование или номинальный размер | Проф. задача | Макс. балл
А | Разделка пробы полезного ископаемого с оценкой гранулометрического состава. | [6 empty] | 34
А1 | Организация рабочего процесса, безопасность и охрана труда. | [7 empty] | 5
|  | И | Проверил рабочее состояние аспирации |  | Вычесть все баллы, если не выполнено. | да/нет | 1 | 0.5
|  | И | Последовательность выполнения операций соответствует разработанной схеме |  | Вычесть все баллы, если не выполнено. | да/нет | 1 | 0.5
|  | И | Содержание рабочего места во время работы (уборка мусора в урну и инструмента в ящик стола после каждой рабочей операции). |  | Нет остатков материалов в рабочей зоне, инструменты не свисают с верстака более 10 %, не разбросаны по полу. | да/нет | 1 | 0.5
|  | И | Содержание рабочего места после работы (убран мусор, инструменты составлены в угол стола или на нижнюю полку стола). |  | Рабочее место убрано, инструменты сложены, пол, столы подметены, стол протерт влажной тряпкой, мусор только в урне. | да/нет | 1 | 0.5
|  | С | Качество выполнения операций |  |  |  | 1 | 2
|  |  |  | 0 | Схема не соответствует НТД
|  |  |  | 1 | Схема соответствует НТД, присутствуют просыпи.
|  |  |  | 2 | Схема соответствует НТД, просыпи отсутствуют.
|  |  |  | 3 | Схема и выполнение соответствуют НТД, просыпи отсутствуют.
|  | И | Убрал с помощью инвентаря рабочее место |  | Уборка осуществляется с помощью щетки и совка, рукой просыпи не собираются. | да/нет | 1 | 0.9
|  | И | Выполняет зачистку сит с двух сторон |  | Вычесть все баллы, если не выполнено. | да/нет | 1 | 0.1
А2 | Использование инструментов и контрольно-измерительных приборов | [7 empty] | 12
|  | И | Перед включением весов установил на "0" |  | Вычесть все баллы, если не выполнено. | да/нет | 2 | 0.3
|  | И | Проверил сита на целостность до анализа, произвел зачистку сетки |  | Вычесть все баллы, если не выполнено. | да/нет | 2 | 0.2
|  | И | Проверил сита на целостность после анализа, произвел зачистку сетки |  | Вычесть все баллы, если не выполнено. | да/нет | 2 | 0.2
|  | И | Соблюдает порядок сит при просеве |  | Вычесть 0,05 балла за любое неправильно использованное сито. | 6 сит | 2 | 1
|  | И | Загружает руду при помощи совка |  | Вычесть все баллы, если не выполнено. | да/нет | 2 | 0.3
|  | И | Определил вес исходной руды |  | Вычесть все баллы, если не выполнено. | да/нет | 2 | 1
|  | И | Определил вес руды (-25+12) |  | Вычесть все баллы, если не выполнено. | да/нет | 2 | 1
|  | И | Определил вес руды (-12+6) |  | Вычесть все баллы, если не выполнено. | да/нет | 2 | 1
|  | И | Определил вес руды (-6+3) |  | Вычесть все баллы, если не выполнено. | да/нет | 2 | 1
|  | И | Определил вес руды (-3+1,5) |  | Вычесть все баллы, если не выполнено. | да/нет | 2 | 1
|  | И | Определил вес руды (-1,5+0,7) |  | Вычесть все баллы, если не выполнено. | да/нет | 2 | 1
|  | И | Определил вес руды (-0,7+0,355) |  | Вычесть все баллы, если не выполнено. | да/нет | 2 | 1
|  | И | Определил вес руды (-0,16+0,08) |  | Вычесть все баллы, если не выполнено. | да/нет | 2 | 1
|  | И | Определил вес руды (-0,08+0,056) |  | Вычесть все баллы, если не выполнено. | да/нет | 2 | 1
|  | И | Определил вес руды (-0,056) |  | Вычесть все баллы, если не выполнено. | да/нет | 2 | 1
А3 | Материалы | [7 empty] | 9
|  | И | Составил алгоритм разделки пробы на химический и ситовой анализ |  | Вычесть все баллы, если не выполнено. | да/нет | 3 | 1
|  | И | Сделал перемешивание пробы |  | Вычесть все баллы, если не выполнено. | да/нет | 3 | 0.6
|  | И | Произвел сокращение пробы |  | Вычесть все баллы, если не выполнено. | да/нет | 3 | 1
|  | И | Распределил пробные образцы на ситовой анализ, дубликат |  | Вычесть все баллы, если не выполнено. | да/нет | 3 | 1.2
|  | И | Выполнил ситовой анализ |  | Вычесть все баллы, если не выполнено. | да/нет | 3 | 1
|  | И | Выполнил маркировку и упаковку узких фракций пробы |  | Вычесть 0,25 балла за любой неправильно выполненный элемент. | 2 элемента | 3 | 0.5
|  | И | Составил схему разделки пробы с учетом весовых характеристик и выделением образцов проб на ситовой анализ, дубликат. |  | Вычесть все баллы, если не выполнено. | да/нет | 3 | 0.7
|  | И | Разделал пробу с учетом весовых характеристик и выделением образцов проб на ситовой анализ, дубликат. |  | Вычесть все баллы, если не выполнено. | да/нет | 3 | 1
|  | И | Взвесил пробу на ситовой анализ |  | Вычесть 0,25 балла за любой неправильно выполненное взвешивание. | 2 взвешивания | 3 | 0.5
|  | И | Взвесил узкие фракции ситового анализа |  | Вычесть 0,25 балла за любое неправильно выполненное взвешивание узких фракции. | 2 взвешивания | 3 | 0.5
|  | И | Выделил представительную пробу на химический анализ |  | Вычесть все баллы, если не выполнено. | да/нет | 3 | 0.5
|  | И | Упаковал пробу на химический анализ |  | Вычесть все баллы, если не выполнено. | да/нет | 3 | 0.5
А4 | Менеджмент и документация | [7 empty] | 5
|  | И | Расчет массы пробы в соответствии с НТД на ситовой анализ исходного материала |  | Вычесть все баллы, если не выполнено. | да/нет | 4 | 1
|  | И | Произвел просчет массы общей пробы с учетом отбора представительной пробы на ситовой анализ |  | Вычесть все баллы, если не выполнено. | да/нет | 4 | 0.5
|  | И | Заполнил паспорт пробы |  | Вычесть все баллы, если не выполнено. | да/нет | 4 | 0.5
|  | И | Суммарная масса всех фракций составляет не менее 98 % от исходной массы |  | Вычесть все баллы, если не выполнено. | да/нет | 4 | 1
|  | И | Произвел просчет массы общей пробы с учетом отбора представительной пробы на дубликат |  | Вычесть все баллы, если не выполнено. | да/нет | 4 | 0.8
|  | И | Выполнил маркировку пробных образцов |  | Вычесть все баллы, если не выполнено. | да/нет | 4 | 0.6
|  | И | Произвел маркировку пробы на химический анализ |  | Вычесть все баллы, если не выполнено. | да/нет | 4 | 0.6
А5 | Ведение учета отобранных проб. | [7 empty] | 3
|  | И | Составил таблицу результатов ситового анализа в соответствии с НТД в электронной таблице для исходного материала |  | Вычесть все баллы, если не выполнено. | да/нет | 5 | 1
|  | И | Произвел расчет суммарных выходов для исходного материала |  | Вычесть все баллы, если не выполнено. | да/нет | 5 | 1
|  | И | Построил сравнительный график зависимости суммарных выходов от размера частиц для исходного материала |  | Вычесть все баллы, если не выполнено. | да/нет | 5 | 1
Б | Определение минимальной скорости осаждения минеральных частиц при различных степенях разбавления пульпы и содержания свободной извести в осветленном слое | [6 empty] | 31
Б1 | Организация рабочего процесса, безопасность и охрана труда. | [6 empty] | 6
|  | И | Содержание рабочего места во время работы (уборка мусора в урну и инструмента в ящик стола после каждой рабочей операции). |  | Нет остатков материалов в рабочей зоне, инструменты не свисают со стола более 10 %, не разбросаны по столу. | да/нет | 1 | 1
|  | И | Содержание рабочего места после работы (убран мусор, инструменты составлены в угол стола или на нижнюю полку стола). |  | Рабочее место убрано, инструменты сложены, пол, столы подметены, стол протерт влажной тряпкой, мусор только в урне. | да/нет | 1 | 1
|  | И | Убрал с помощью инвентаря рабочее место |  | Уборка осуществляется с помощью щетки и совка, рукой просыпи не собираются. | да/нет | 1 | 1
|  | И | Отсутствие просыпей минерального порошка во время выполнения Модуля. |  | Просыпи отсутствуют | да/нет | 1 | 1
|  | И | Инструменты и оборудование расположены последовательно выполнению операций. |  | Порядок расположения слева направо: весы с емкостью для взвешивания, кисточка, цилиндр, инструмент для перемешивания, инструмент для декантирования. | да/нет | 1 | 2
Б2 | Инструменты и оборудование для обогащения полезных ископаемых | [6 empty] | 7
|  | И | Точность взвешивания |  |  | да/нет | 2 | 0.1
|  | И | Соответствие кубических сантиметров объема цилиндра шкале измерения в метрах. |  | Мерная полоска из миллиметровой бумаги наклеена ровно | да/нет | 2 | 0.1
|  | И | Соответствие кубических сантиметров объема цилиндра шкале измерения в метрах. |  | Нижний край полоски совпадает с нулем на цилиндре | да/нет | 2 | 0.4
|  | И | Соответствие кубических сантиметров объема цилиндра шкале измерения в метрах. |  | Полоска наклеена вдоль шкалы цилиндра | да/нет | 2 | 0.1
|  | И | Соответствие кубических сантиметров объема цилиндра шкале измерения в метрах. |  | Замер соответствия 1000 мл объема цилиндра шкалы на полоске. | равно 1 литру | 2 | 0.3
|  | И | Соответствие кубических сантиметров объема цилиндра шкале измерения в метрах. |  | Нанесение на полоску шкалы с отметками в мм. | да/нет | 2 | 0.1
|  | И | Использование весов |  | Перед включением весов установил на "0" | да/нет | 2 | 0.1
|  | И | Использование весов |  | Обнулил тару | да/нет | 2 | 0.1
|  | И | Использование весов |  | Соответствие массы навески расчету | да/нет | 2 | 0.4
|  | И | Использование шланга и спринцовки для декантирования при исходном заполнении объема цилиндра на 1000 мл . |  | Полное удаление воздуха со спринцовки | Взвесь после декантирования не поднялась | 2 | 0.3
|  | И | Использование шланга и спринцовки для декантирования при исходном заполнении объема цилиндра на 1000 мл . |  | Соединение шланга со спринцовкой | Соединение крепкое, воздух не пропускает. | 2 | 0.1
|  | И | Использование шланга и спринцовки для декантирования при исходном заполнении объема цилиндра на 1000 мл . |  | Создание разряжения в шланге для подъема жидкости в шланг с дальнейшим точным истечением 100 мл объема осветленного слоя в емкость | да/нет | 2 | 0.1
|  | И | Использование шланга и спринцовки для декантирования при исходном заполнении объема цилиндра на 900 мл . |  | Полное удаление воздуха со спринцовки | Взвесь после декантирования не поднялась | 2 | 0.3
|  | И | Использование шланга и спринцовки для декантирования при исходном заполнении объема цилиндра на 900 мл . |  | Соединение шланга со спринцовкой | Соединение крепкое, воздух не пропускает. | 2 | 0.1
|  | И | Использование шланга и спринцовки для декантирования при исходном заполнении объема цилиндра на 900 мл . |  | Создание разряжения в шланге для подъема жидкости в шланг с дальнейшим точным истечением 100 мл объема осветленного слоя в емкость | да/нет | 2 | 0.1
|  | И | Использование шланга и спринцовки для декантирования при исходном заполнении объема цилиндра на 800 мл . |  | Полное удаление воздуха со спринцовки | Взвесь после декантирования не поднялась | 2 | 0.3
|  | И | Использование шланга и спринцовки для декантирования при исходном заполнении объема цилиндра на 800 мл . |  | Соединение шланга со спринцовкой | Соединение крепкое, воздух не пропускает. | 2 | 0.1
|  | И | Использование шланга и спринцовки для декантирования при исходном заполнении объема цилиндра на 800 мл . |  | Создание разряжения в шланге для подъема жидкости в шланг с дальнейшим точным истечением 100 мл объема осветленного слоя в емкость | да/нет | 2 | 0.1
|  | И | Использование шланга и спринцовки для декантирования при исходном заполнении объема цилиндра на 700 мл. |  | Полное удаление воздуха со спринцовки | Взвесь после декантирования не поднялась | 2 | 0.3
|  | И | Использование шланга и спринцовки для декантирования при исходном заполнении объема цилиндра на 700 мл. |  | Соединение шланга со спринцовкой | Соединение крепкое, воздух не пропускает. | 2 | 0.1
|  | И | Использование шланга и спринцовки для декантирования при исходном заполнении объема цилиндра на 700 мл. |  | Создание разряжения в шланге для подъема жидкости в шланг с дальнейшим точным истечением 100 мл объема осветленного слоя в емкость | да/нет | 2 | 0.1
|  | И | Установка бюретки |  | Установил бюретку на штативе строго вертикально, подтянул держатели бюретки. | да/нет | 2 | 0.3
|  | И | Организация белой поверхности для титрования. |  | На площадку штатива положил бумажный фильтр. | да/нет | 2 | 0.4
|  | И | Заполнение бюретки |  | Заполнил бюретку с отсутствием пузырьков | да/нет | 2 | 0.5
|  | И | Заполнение бюретки |  | Заполнил бюретку с отсутствием переливов, применил воронку | да/нет | 2 | 0.5
|  | И | Заполнение бюретки |  | Установил титр в бюретке на ноль в первую пробу | да/нет | 2 | 0.5
|  | И | Заполнение бюретки |  | Установил титр в бюретке на ноль во вторую пробу | да/нет | 2 | 0.5
|  | И | Подготовка пипетки |  | Соединил верх пипетки с грушей | да/нет | 2 | 0.3
|  | И | Приготовление рабочего раствора |  | Плотно уложил бумажный фильтр в воронку | да/нет | 2 | 0.1
|  | И | Приготовление рабочего раствора |  | Постепенно приливал раствор осветленного слоя на фильтрование | да/нет | 2 | 0.1
|  | И | Приготовление рабочего раствора |  | Отсутствие пролива раствора при фильтровании | да/нет | 2 | 0.1
Б3 | Материалы | [6 empty] | 9
|  | И | Точность переноса отвешанной навески в цилиндр. |  | Отсутствие потерь минерального порошка при переносе. | да/нет | 3 | 0.4
|  | И | Проведение перемешивания при заполнении объема цилиндра на 1000 мл. |  | Полное поднятие минерального порошка во взвесь. | да/нет | 3 | 0.2
|  | И | Замер исходной высоты зоны сгущения при заполнении объема цилиндра на 1000 мл |  | Определение линии раздела между пульпой и раствором через 30-60 секунд после перемешивания | да/нет | 3 | 0.2
|  | И | Замер высоты зоны сгущения при заполнении объема цилиндра на 1000 мл |  | Определение линии раздела между пульпой и раствором через 3 минуты, через 6 минут, через 9 минут после определения исходной высоты зоны сгущения | вычесть 0,2 балла за каждую не определенную линию раздела между пульпой и раствором | 3 | 0.6
|  | И | Декантирование при заполнении объема цилиндра на 1000 мл |  | Начал декантировать после исчезновения мути в верхнем слое цилиндра не менее чем 100 мл | да/нет | 3 | 0.2
|  | И | Декантирование при заполнении объема цилиндра на 1000 мл |  | Отсутствие мути в декантированном растворе | да/нет | 3 | 0.1
|  | И | Проведение перемешивания при заполнении объема цилиндра на 900 мл. |  | Полное поднятие минерального порошка во взвесь. | да/нет | 3 | 0.2
|  | И | Замер исходной высоты зоны сгущения при заполнении объема цилиндра на 900 мл |  | Определение линии раздела между пульпой и раствором через 30-60 секунд после перемешивания | да/нет | 3 | 0.2
|  | И | Замер высоты зоны сгущения при заполнении объема цилиндра на 900 мл |  | Определение линии раздела между пульпой и раствором через 3 минуты, через 6 минут, через 9 минут после определения исходной высоты зоны сгущения | вычесть 0,2 балла за каждую не определенную линию раздела между пульпой и раствором | 3 | 0.6
|  | И | Декантирование при заполнении объема цилиндра на 900 мл |  | Начал декантировать после исчезновения мути в верхнем слое цилиндра не менее чем 100 мл | да/нет | 3 | 0.2
|  | И | Декантирование при заполнении объема цилиндра на 900 мл |  | Отсутствие мути в декантированном растворе | да/нет | 3 | 0.1
|  | И | Проведение перемешивания при заполнении объема цилиндра на 800 мл. |  | Полное поднятие минерального порошка во взвесь. | да/нет | 3 | 0.2
|  | И | Замер исходной высоты зоны сгущения при заполнении объема цилиндра на 800 мл |  | Определение линии раздела между пульпой и раствором через 30-60 секунд после перемешивания | да/нет | 3 | 0.2
|  | И | Замер высоты зоны сгущения при заполнении объема цилиндра на 800 мл |  | Определение линии раздела между пульпой и раствором через 3 минуты, через 6 минут, через 9 минут после определения исходной высоты зоны сгущения | вычесть 0,2 балла за каждую не определенную линию раздела между пульпой и раствором | 3 | 0.6
|  | И | Декантирование при заполнении объема цилиндра на 800 мл |  | Начал декантировать после исчезновения мути в верхнем слое цилиндра не менее чем 100 мл | да/нет | 3 | 0.2
|  | И | Декантирование при заполнении объема цилиндра на 800 мл |  | Отсутствие мути в декантированном растворе | да/нет | 3 | 0.1
|  | И | Проведение перемешивания при заполнении объема цилиндра на 700 мл. |  | Полное поднятие минерального порошка во взвесь. | да/нет | 3 | 0.2
|  | И | Замер исходной высоты зоны сгущения при заполнении объема цилиндра на 700 мл |  | Определение линии раздела между пульпой и раствором через 30-60 секунд после перемешивания | да/нет | 3 | 0.2
|  | И | Замер высоты зоны сгущения при заполнении объема цилиндра на 700 мл |  | Определение линии раздела между пульпой и раствором через 3 минуты, через 6 минут, через 9 минут после определения исходной высоты зоны сгущения | вычесть 0,2 балла за каждую не определенную линию раздела между пульпой и раствором | 3 | 0.6
|  | И | Декантирование при заполнении объема цилиндра на 700 мл |  | Начал декантировать после исчезновения мути в верхнем слое цилиндра не менее чем 100 мл | да/нет | 3 | 0.2
|  | И | Декантирование при заполнении объема цилиндра на 700 мл |  | Отсутствие мути в декантированном растворе | да/нет | 3 | 0.1
|  | И | Применение индикаторов |  | Применил индикатор фенолфталеин при проведении титрования | да/нет | 3 | 0.2
|  | И | Отбор аликвоты |  | В течение 3 минут отобрал аликвоту | да/нет | 3 | 0.2
|  | И | Применение титранта |  | Нет пролива титранта | да/нет | 3 | 0.5
|  | И | Отбор аликвоты |  | Перенес аликвоту из колбы в колбу без потерь | да/нет | 3 | 0.2
|  | И | Одинаковые результаты анализов |  | отобрал аликвоту в две колбы, для параллельных определений | да/нет | 3 | 0.2
|  | И | Проведение титрования |  | Постоянно перемешивал при добавлении титра | да/нет | 3 | 0.2
|  | И | Проведение титрования |  | Добавлял титр в пробу малыми объемами | да/нет | 3 | 0.2
|  | И | Определение точки эквивалентности |  | Остановил приливание титранта в рабочий раствор при исчезновении розовой окраски | да/нет | 3 | 0.3
|  | И | Определение точки эквивалентности |  | Проверил по истечении 3-5 минут появление розовой окраски в титруемом растворе. | да/нет | 3 | 0.9
|  | И | Отсутствие мути в рабочем растворе для титрования |  | Вычесть все баллы, если не выполнено. | да/нет | 3 | 0.5
Б4 | Менеджмент и документация | [6 empty] | 8
|  | И | Подготовил таблицу Скорость осаждения частиц в зависимости от Ж:Т |  | Таблица подготовлена в соответствии с заданием | да/нет | 4 | 0.2
|  | И | расчет соответствия цены деления 1 см3 цилиндра емкости в метрах |  | цены деления 1 см3 цилиндра емкости в метрах соответветствует | да/нет | 4 | 0.3
|  | И | Замер исходной высоты зоны сгущения при заполнении объема цилиндра на 1000 мл |  | Записал исходную высоту зоны сгущения через 30-60 секунд после перемешивания в кубических сантиметрах | да/нет | 4 | 0.2
|  | И | Замер высоты зоны сгущения при заполнении объема цилиндра на 1000 мл |  | Записал высоту зоны сгущения через 3 минуты, затем через 6 минут, затем через 9 минут после определения исходной высоты зоны сгущения в кубических сантиметрах | Вычесть 0,2 балла за каждую не записанную высоту зону сгущения | 4 | 0.3
|  | И | Замер исходной высоты зоны сгущения при заполнении объема цилиндра на 900 мл |  | Записал исходную высоту зоны сгущения через 30-60 секунд после перемешивания в кубических сантиметрах | да/нет | 4 | 0.2
|  | И | Замер высоты зоны сгущения при заполнении объема цилиндра на 900 мл |  | Записал высоту зоны сгущения через 3 минуты, затем через 6 минут, затем через 9 минут после определения исходной высоты зоны сгущения в кубических сантиметрах | Вычесть 0,2 балла за каждую не записанную высоту зону сгущения | 4 | 0.3
|  | И | Замер исходной высоты зоны сгущения при заполнении объема цилиндра на 800 мл |  | Записал исходную высоту зоны сгущения через 30-60 секунд после перемешивания в кубических сантиметрах | да/нет | 4 | 0.2
|  | И | Замер высоты зоны сгущения при заполнении объема цилиндра на 800 мл |  | Записал высоту зоны сгущения через 3 минуты, затем через 6 минут, затем через 9 минут после определения исходной высоты зоны сгущения в кубических сантиметрах | Вычесть 0,2 балла за каждую не записанную высоту зону сгущения | 4 | 0.3
|  | И | Замер исходной высоты зоны сгущения при заполнении объема цилиндра на 700 мл |  | Записал исходную высоту зоны сгущения через 30-60 секунд после перемешивания в кубических сантиметрах | да/нет | 4 | 0.2
|  | И | Замер высоты зоны сгущения при заполнении объема цилиндра на 700 мл |  | Записал высоту зоны сгущения через 3 минуты, затем через 6 минут, затем через 9 минут после определения исходной высоты зоны сгущения в кубических сантиметрах | Вычесть 0,2 балла за каждую не записанную высоту зону сгущения | 4 | 0.3
|  | И | Расчет скорости осаждения при заполнении объема цилиндра на 1000 мл |  | Получил верное значение | да/нет | 4 | 0.3
|  | И | Расчет скорости осаждения при заполнении объема цилиндра на 900 мл |  | Получил верное значение | да/нет | 4 | 0.3
|  | И | Расчет скорости осаждения при заполнении объема цилиндра на 800 мл |  | Получил верное значение | да/нет | 4 | 0.3
|  | И | Расчет скорости осаждения при заполнении объема цилиндра на 700 мл |  | Получил верное значение | да/нет | 4 | 0.3
|  | И | Вывод по определению минимальной скорости осаждения минеральных частиц при различных степенях разбавления пульпы. |  | Выбрана минимальная скорость осаждения в целом по всему заданию | да/нет | 4 | 0.3
|  | И | Описание метода |  | указал цель выполнения работы. | да/нет | 4 | 0.2
|  | И | Описание метода |  | перечислил материалы, реактивы. | Вычесть 0,25 за каждое отсутствующее | 4 | 0.5
|  | И | Описание метода |  | выполнил описание проведения эксперимента | да/нет | 4 | 0.5
|  | И | Обработка результатов |  | Обработал результаты с использованием формулы для расчета концентрации СаО в растворе в процентах | да/нет | 4 | 0.3
|  | И | Обработка результатов |  | Обработал результаты с использованием формулы для расчета концентрации СаО в растворе в граммах | да/нет | 4 | 0.3
|  | И | Обработка результатов |  | рассчитал расхождение двух параллельных определений | да/нет | 4 | 0.4
|  | И | Обработка результатов |  | Обозначил единицы измерения в расчетах | да/нет | 4 | 0.1
|  | И | Обработка результатов |  | Арифметическая верность расчета первой параллели | да/нет | 4 | 0.4
|  | И | Обработка результатов |  | Арифметическая верность расчета второй параллели | да/нет | 4 | 0.4
|  | И | Обработка результатов |  | Произвел расчет абсолютной и относительной погрешности | да/нет | 4 | 0.4
|  | И | Обработка результатов |  | расхождение результатов двух параллельных определений не превышает 1% среднего арифметического значения | да/нет | 4 | 0.5
Б5 | Офисное оборудование и программное обеспечение | [6 empty] | 1
|  |  | Оформление результатов |  | Приведены формулы для расчета, сам расчет, сделана расшифровка всх обозначений. | да/нет | 5 | 0.4
|  |  | Офрмление работы |  | Указано название работы,фамилия, имя , номер варианта исполнителя, цель работы. Последовательно приведено описание работы | да/нет | 5 | 0.3
|  | И | Оформление отчета в соответствии заданием |  | Перенес полученные данные в Ворд, распечатал | да/нет | 5 | 0.3
В | Магнитный анализ обогатимости полезного ископаемого. | [6 empty] | 35
В1 | Оценка состояния техники безопасности на рабочем месте | [7 empty] | 3
|  | С | Верная подготовка пробы |  |  |  | 1 | 1
|  |  |  | 0 | Не подготовил рабочую поверхность.
|  |  |  | 1 | Подготовил рабочую поверхность, выполнил маркировку всех продуктов с замечаниями, присутствуют просыпи, присутствуют пересортировка фракций, проба распределена по рабочей поверхности неравномерно
|  |  |  | 2 | Подготовил рабочую поверхность, не выполнил маркировку продуктов, присутствуют просыпи, присутствуют незначительная пересортировка фракций, выровнял и распределил по рабочей поверхности тонким слоем пробу
|  |  |  | 3 | Подготовил рабочую поверхность, выполнил маркировку всех продуктов, отсутствуют просыпи, отсутствует пересортировка фракций, выровнял и распределил по рабочей поверхности тонким слоем пробу
|  | И | Точность массы взятой пробы |  | Масса пробы рассчитана верно. Эксперту выполнить контрольное взвешивание. Вычесть все баллы при расхождении более 5%. Вычесть 0,5 балла при расхождении от 1 до 5%. Вычесть 0,25 при расхождении менее 1%. | да/нет | 1 | 1.2
|  | И | Подготовил магнит к работе |  | Вычесть все баллы, если не соблюдено наличие не менее двух слоев кальки | да/нет | 1 | 0.1
|  | И | Проверил исправность оборудования |  | Вычесть все баллы, если не выполнено | да/нет | 1 | 0.2
|  | И | Убрал с помощью инвентаря рабочее место |  | Уборка осуществляется с помощью щетки и совка, рукой просыпи не собираются | да/нет | 1 | 0.5
В2 | Инструменты и оборудование для обогащения полезных ископаемых | [7 empty] | 7
|  | И | Проверил сита на целостность до анализа, произвел зачистку сетки |  | Вычесть все баллы, если не выполнено. | да/нет | 2 | 0.3
|  | И | Проверил сита на целостность после анализа, произвел зачистку сетки |  | Вычесть все баллы, если не выполнено | да/нет | 2 | 0.3
|  | И | Установил в соответствующем порядке сита. |  | Вычесть 0,25 балла за любой неправильно установленный элемент | 4 предмета | 2 | 0.7
|  | И | Определил вес исходной руды |  | Вычесть все баллы, если не выполнено | да/нет | 2 | 0.6
|  | И | Определил вес руды (-1+0,63) |  | Вычесть все баллы, если не выполнено | да/нет | 2 | 0.6
|  | И | Определил вес руды (-0,63+0,315) |  | Вычесть все баллы, если не выполнено | да/нет | 2 | 0.6
|  | И | Определил вес руды (-0,315+0,1) |  | Вычесть все баллы, если не выполнено | да/нет | 2 | 0.6
|  | И | Определил вес руды (-0,1) |  | Вычесть все баллы, если не выполнено | да/нет | 2 | 0.6
|  | И | Произвел заполнение мерного сосуда |  | Засыпание магнитной пробы происходит на определенной экспертами высоте, заполнение происходит без постукивания и встряхивания | да/нет | 2 | 0.6
|  | И | Произвел расчет технических характеристик оборудования |  | Определил объем бункера | да/нет | 2 | 0.6
|  | И | Произвел расчет технических характеристик оборудования |  | Определил ширину конвейерной ленты ленточного питателя | да/нет | 2 | 0.6
|  | И | Произвел расчет технических характеристик оборудования |  | Определил ширину конвейерной ленты ленточного конвейера | да/нет | 2 | 0.6
|  | И | Перед включением весов установил на "0" |  | Вычесть все баллы, если не выполнено | да/нет | 2 | 0.3
В3 | Материалы | [7 empty] | 13
|  | И | Сделал перемешивание пробы |  | Перемешал три раза в каждой операции сокращения. Вычесть 0,1 балла за каждое неверное перемешивание (не менее 9 перемешиваний всего) | да/нет | 3 | 1
|  | И | Произвел сокращение пробы |  | 3 сокращения. Вычесть 0,1 за каждое неверное либо отсутствующее. | да/нет | 3 | 1
|  | И | Выполнил рассев пробы на узкие классы |  | Вычесть все баллы, если не выполнено | да/нет | 3 | 2
|  | И | Подготовил каждую выделенную фракцию для проведения магнитного анализа |  | Вычесть все баллы, если не выполнено | да/нет | 3 | 0.5
|  | И | Выполнил магнитное обогащение фракции (-1+0,63) |  | Вычесть все баллы, если не выполнено | да/нет | 3 | 0.7
|  | И | Выполнил магнитное обогащение фракции (-0,63+0,315) |  | Вычесть все баллы, если не выполнено | да/нет | 3 | 0.7
|  | И | Выполнил магнитное обогащение фракции (-0,315+0,1) |  | Вычесть все баллы, если не выполнено | да/нет | 3 | 0.7
|  | И | Выполнил магнитное обогащение фракции (-0,1) |  | Вычесть все баллы, если не выполнено | да/нет | 3 | 0.7
|  | И | Провел взвешивание магнитной фракции |  | Вычесть все баллы, если не выполнено | да/нет | 3 | 1
|  | И | Провел взвешивание пустой породы |  | Вычесть все баллы, если не выполнено | да/нет | 3 | 1
|  | И | Провел взвешивание нетто и брутто при определении насыпной плотности |  | Вычесть все баллы, если не выполнено | да/нет | 3 | 1
|  | И | Произвел выравнивание пробного образца в мерном сосуде в соответствии с верхним краем сосуда |  | Вычесть все баллы, если не выполнено | да/нет | 3 | 0.5
|  | И | Произвел равномерное заполнение мерного сосуда с горкой |  | Вычесть все баллы, если не выполнено | да/нет | 3 | 0.5
|  | И | Допустимое расходование между двумя параллельными испытаниями соблюдено |  | Вычесть все баллы, если не выполнено | да/нет | 3 | 1.7
В4 | Менеджмент и документация | [7 empty] | 10
|  | И | Произвел расчет на ситовый анализ исходной пробы в соответствии с НТД |  | Вычесть все баллы, если не выполнено | да/нет | 4 | 0.6
|  | И | Произвел расчет выхода каждого класса при выполнении ситового анализа |  | Вычесть все баллы, если не выполнено | да/нет | 4 | 0.6
|  | И | Произвел расчет выхода материалов различной магнитной восприимчивости внутри фракции (-1+0,63) |  | Вычесть все баллы, если не выполнено | да/нет | 4 | 0.8
|  | И | Произвел расчет выхода материалов различной магнитной восприимчивости внутри фракци (-0,63+0,315) |  | Вычесть все баллы, если не выполнено | да/нет | 4 | 0.8
|  | И | Произвел расчет выхода материалов различной магнитной восприимчивости внутри фракции (-0,315+0,1) |  | Вычесть все баллы, если не выполнено | да/нет | 4 | 0.8
|  | И | Произвел расчет выхода материалов различной магнитной восприимчивости внутри фракции (-0,1) |  | Вычесть все баллы, если не выполнено | да/нет | 4 | 0.8
|  | И | Расхождение между расчетным итоговым извлечением и выходом концентрата (в каждой перечистке) превышает 1,0% |  | Вычесть 0,05 балла за каждую неверную перечистку | да/нет | 4 | 0.4
|  | И | Расхождение между конечным суммарным извлечением (всех перечисток) полезного компонента и исходным содержанием полезного компонента (α=30%) не превышает 2,0% |  | Вычесть все баллы, если не выполнено | да/нет | 4 | 0.2
|  | И | Экспликация оборудования приведена в полном объеме |  | Вычесть все баллы, если не выполнено | да/нет | 4 | 1
|  | С | Приведены технические характеристики оборудования |  |  |  | 4 | 2
|  |  |  | 0 | Тип оборудования не указан, либо не соответствует заданию
|  |  |  | 1 | Тип оборудования соответствует заданию по производительности, но не указана производительность в единицах измерения по массе и объему, не указана потребляемая мощность
|  |  |  | 2 | Тип оборудования соответствует заданию по производительности, указана производительность в единицах измерения по массе и объему, не указана потребляемая мощность
|  |  |  | 3 | Тип оборудования соответствует заданию по производительности, указана производительность в единицах измерения по массе и объему, указано потребляемая мощность
|  | И | Вычислил насыпную плотность |  | Балл ставится в случае верного верного определения насыпной плотности | да/нет | 4 | 0.4
|  | И | Выполнил чертеж схемы цепи аппаратов |  | Вычесть все баллы, если схема цепи аппаратов не имеет последовательности | да/нет | 4 | 1
|  | С | Качество составленного отчета |  |  |  | 4 | 0.6
|  |  |  | 0 | Не все фракции указаны
|  |  |  | 1 | Все фракции указаны, выхода найдены, содержание найдено, имеются арифметические ошибки
|  |  |  | 2 | Все фракции указаны, выхода найдены, содержание найдено
|  |  |  | 3 | Все фракции указаны, выхода найдены, содержание найдено, указана фракция с наиболее высоким содержанием магнитной восприимчивости
В5 | Офисное оборудование и программное обеспечение | [7 empty] | 2
|  | И | Сделал таблицу в программе Excel результатов ситового анализа с расчетом выхода узких фракций |  | Вычесть все баллы, если не выполнено | да/нет | 5 | 0.6
|  | И | Выполнил расчет распределения по фракциям материала с высокой удельной магнитной восприимчивостью в электронной таблице |  | Вычесть все баллы, если не выполнено | да/нет | 5 | 0.4
|  | И | Построил кривую обогатимости зависимости выходов материалов с высокой удельной магнитной восприимчивостью по классам |  | Вычесть все баллы, если не выполнено | да/нет | 5 | 1
[5 empty] | Итого |  |  | 100

## Перечень профессиональных задач
Перечень профессиональных задач
1 | Организация рабочего процесса, безопасность и охрана труда.
2 | Инструменты и оборудование для обогащения полезных ископаемых
3 | Материалы
4 | Менеджмент и документация
4 | Офисное оборудование и программное обеспечение

## Критерии оценки (2)
| Мероприятие |  | Региональный этап
| Наименование компетенции |  | Обогащение полезных ископаемых
Код | Подкритерий | Тип аспекта | Аспект | Судейский балл | Методика проверки аспекта | Требование или номинальный размер | Проф. задача | Макс. балл
А | Разделка пробы полезного ископаемого с получением пробы для химического анализа и оценкой продуктов дробления по гранулометрическому составу. | [6 empty] | 34
А1 | Организация рабочего процесса, безопасность и охрана труда. | [7 empty] | 7
|  | И | Проверил рабочее состояние аспирации |  | Вычесть все баллы, если не выполнено включение вентиляции и аспирации | да/нет | 1 | 0.2
|  | И | Последовательность выполнения операций соответствует разработанной схеме |  | Вычесть все баллы, если не выполнено | да/нет | 1 | 0.5
|  | И | Содержание рабочего места во время работы (уборка мусора в урну и инструмента в ящик стола после каждой рабочей операции). |  | Нет остатков материалов в рабочей зоне, инструменты не свисают с верстака более 10 %, не разбросаны по полу. Уборка осуществляется с помощью щетки и совка, рукой просыпи не собираются | да/нет | 1 | 0.5
|  | И | Содержание рабочего места после работы (убран мусор, инструменты составлены в угол стола или на нижнюю полку стола). |  | Рабочее место убрано, инструменты сложены, пол, столы подметены, стол протерт влажной тряпкой, мусор только в урне. Уборка осуществляется с помощью щетки и совка, рукой просыпи не собираются | да/нет | 1 | 0.5
|  | С | Осуществляет стабильный поток подачи полезного ископаемого в приемный бункер дробилки |  |  |  | 1 | 2
|  |  |  | 0 | Эксперту пришлось выключить дробилку из-за неравномерности потока и угрозы поломки дробилки
|  |  |  | 1 | Поток не всегда стабильный, но позволяет провести дробление
|  |  |  | 2 | Стабильный, ровный поток, но дробилка шумит неравномерно
|  |  |  | 3 | Стабильный, ровный поток, дробилка шумит равномерно
|  | С | Качество выполнения операций |  |  |  | 1 | 2
|  |  |  | 0 | Схема не соответствует НТД
|  |  |  | 1 | Схема соответствует НТД, присутствуют просыпи
|  |  |  | 2 | Схема соответствует НТД, просыпи отсутствуют
|  |  |  | 3 | Схема и выполнение соответствуют НТД, просыпи отсутствуют
|  | И | Использование СИЗ |  | Костюм полностью застегнут, ничего не свисает. Каска, очки, перчатки, маска используются постояннно при работе в зоне пробоподготовительного стола, не снимаются. Вычесть 0,1 балла за каждое несоблюдение | да/нет | 1 | 1.2
|  | И | Выполняет зачистку сит с двух сторон |  | Вычесть все баллы, если не выполнено | да/нет | 1 | 0.1
А2 | Подготовка, запуск и остановка дробильной установки (обслуживание оборудования) | [7 empty] | 6
|  | И | Проверил наличие заземления у дробилки |  | Вычесть все баллы, если не выполнено | да/нет | 2 | 0.3
|  | И | Визуально проверил целостность дробилки (ремнь, провода, корпус) |  | Вычесть все баллы, если не выполнено | да/нет | 2 | 0.1
|  | И | Приверил отсутствие посторонней руды в зоне загрузки и выгрузки перед запуском дробилки |  | Вычесть все баллы, если не выполнено | да/нет | 2 | 0.3
|  | И | Включил дробилку вхолостую |  | Вычесть все баллы, если не выполнено | да/нет | 2 | 0.4
|  | И | Перед выключением проверил, что в зоне загрузки не осталось нераздробленной руды |  | Вычесть все баллы, если не выполнено | да/нет | 2 | 0.1
|  | И | Произвел выгрузку и зачистку накопительной емкости дробилки |  | Вычесть все баллы, если не выполнено | да/нет | 2 | 0.3
|  | И | Убедился в отсутствии материала в рабочей камере дробилки |  | Вычесть все баллы, если не выполнено | да/нет | 2 | 0.2
|  | И | Выключил дробилку нажатием на кнопку выключения |  | Вычесть все баллы, если не выполнено | да/нет | 2 | 0.1
А3 | Использование инструментов и контрольно-измерительных приборов
|  | И | Перед включением весов установил на "0" |  | Вычесть все баллы, если не выполнено | да/нет | 2 | 0.3
|  | И | Проверил сита на целостность до анализа, произвел зачистку сетки |  | Вычесть все баллы, если не выполнено | да/нет | 2 | 0.2
|  | И | Проверил сита на целостность после анализа, произвел зачистку сетки |  | Вычесть все баллы, если не выполнено | да/нет | 2 | 0.2
|  | И | Соблюдает порядок сит при просеве |  | Вычесть 0,05 балла за любое неправильно использованное сито | 6 сит | 2 | 0.4
|  | И | Загружает руду при помощи совка |  | Вычесть все баллы, если не выполнено | да/нет | 2 | 0.2
|  | И | Определил вес исходной руды |  | Вычесть все баллы, если не выполнено | да/нет | 2 | 0.5
|  | И | Определил вес руды (+10) |  | Вычесть все баллы, если не выполнено | да/нет | 2 | 0.3
|  | И | Определил вес руды (-10+3) |  | Вычесть все баллы, если не выполнено | да/нет | 2 | 0.3
|  | И | Определил вес руды (-3+1) |  | Вычесть все баллы, если не выполнено | да/нет | 2 | 0.3
|  | И | Определил вес руды (-1+0,63) |  | Вычесть все баллы, если не выполнено | да/нет | 2 | 0.3
|  | И | Определил вес руды (-0,63+0,315) |  | Вычесть все баллы, если не выполнено | да/нет | 2 | 0.3
|  | И | Определил вес руды (-0,315+0,200) |  | Вычесть все баллы, если не выполнено | да/нет | 2 | 0.3
|  | И | Определил вес руды (-0,200+0,100) |  | Вычесть все баллы, если не выполнено | да/нет | 2 | 0.3
|  | И | Определил вес руды (-0,100) |  | Вычесть все баллы, если не выполнено | да/нет | 2 | 0.3
А4 | Материалы | [7 empty] | 9
|  | И | Составил алгоритм разделки пробы на химический и ситовой анализ |  | Вычесть все баллы, если не выполнено | да/нет | 3 | 1
|  | И | Сделал перемешивание пробы |  | Перемешал три раза в каждой операции сокращения. Вычесть 0,1 балла за каждое неверное перемешивание. (не менее 12 перемешиваний всего) | да/нет | 3 | 1.2
|  | И | Произвел сокращение пробы |  | 4 сокращения. Вычесть 0,2 за каждое неверное либо отсутствующее | да/нет | 3 | 0.8
|  | И | Распределил пробные образцы на ситовой анализ, дробление, дубликат |  | Вычесть все баллы, если не выполнено | да/нет | 3 | 0.4
|  | И | Выполнил ситовой анализ |  | Вычесть все баллы, если не выполнено | да/нет | 3 | 0.5
|  | И | Выполнил маркировку и упаковку узких фракций пробы |  | Вычесть 0,2 балла за любой неправильно выполненный элемент | 2 элемента | 3 | 0.4
|  | И | Подготовил пробу к дроблению |  | Вычесть все баллы, если не выполнено | да/нет | 3 | 0.2
|  | И | Провел дробление пробы |  | Вычесть все баллы, если не выполнено | да/нет | 3 | 0.4
|  | И | Выгрузил и перемешал дробленный материал |  | Вычесть все баллы, если не выполнено | да/нет | 3 | 0.4
|  | И | Составил схему разделки пробы дробленого материала с учетом весовых характеристик и выделением образцов проб на ситовой анализ, химический анализ, дубликат |  | Вычесть все баллы, если не выполнено | да/нет | 3 | 0.5
|  | И | Разделал пробу дробленого материала с учетом весовых характеристик и выделением образцов проб на ситовой анализ, химический анализ, дубликат |  | Вычесть все баллы, если не выполнено | да/нет | 3 | 1
|  | И | Взвесил пробу на ситовой анализ до дробления и после дробления |  | Вычесть 0,15 балла за любой неправильно выполненное взвешивание | 2 взвешивания | 3 | 0.3
|  | И | Взвесил узкие фракции ситового анализа до дробления и после дробления |  | Вычесть 0,25 балла за любое неправильно выполненное взвешивание узких фракции | 2 взвешивания | 3 | 0.5
|  | И | Выделил представительную пробу на химический анализ |  | Вычесть все баллы, если не выполнено | да/нет | 3 | 0.5
|  | И | Произвел помол пробы на химический анализ до полного прохода через сито |  | Вычесть все баллы, если не выполнено | да/нет | 3 | 0.5
|  | И | Упаковал пробу на химический анализ, упаковка обеспечивает отсутствие просыпей |  | Вычесть все баллы, если не выполнено | да/нет | 3 | 0.4
А5 | Менеджмент и документация | [7 empty] | 7
|  | И | Расчет массы пробы в соответствии с НТД на ситовой анализ исходного материала |  | Вычесть все баллы, если не выполнено | да/нет | 4 | 1.1
|  | И | Расчет массы пробы в соответствии с НТД на ситовой анализ дробленого материала |  | Вычесть все баллы, если не выполнено | да/нет | 4 | 1.1
|  | И | Произвел расчет массы общей пробы с учетом отбора представительной пробы на ситовой анализ |  | Вычесть все баллы, если не выполнено | да/нет | 4 | 0.6
|  | И | Произвел расчет массы общей пробы с учетом отбора представительной пробы на дробление |  | Вычесть все баллы, если не выполнено | да/нет | 4 | 0.6
|  | И | В схеме разделки пробы отмечен весовой контроль движения полезного ископаемого |  | Вычесть все баллы, если не выполнено | да/нет | 4 | 0.9
|  | И | Заполнил паспорт пробы |  | Вычесть все баллы, если не выполнено | да/нет | 4 | 0.6
|  | И | Суммарная масса всех фракций составляет не менее 98 % от исходной массы |  | Вычесть все баллы, если не выполнено | да/нет | 4 | 1
|  | И | Произвел расчет массы общей пробы с учетом отбора представительной пробы на дубликат |  | Вычесть все баллы, если не выполнено | да/нет | 4 | 0.8
|  | И | Произвел маркировку пробы на химический анализ |  | Вычесть все баллы, если не выполнено | да/нет | 4 | 0.3
А6 | Ведение учета отобранных проб. | [7 empty] | 5
|  | И | Составил таблицу результатов ситового анализа в соответствии с НТД в электронной таблице для исходного материала |  | Вычесть все баллы, если не выполнено | да/нет | 5 | 1
|  | И | Составил таблицу результатов ситового анализа в соответствии с НТД в электронной таблице для дробленого материала |  | Вычесть все баллы, если не выполнено | да/нет | 5 | 1
|  | И | Произвел расчет суммарных выходов для исходного материала |  | Вычесть все баллы, если не выполнено | да/нет | 5 | 1
|  | И | Произвел расчет суммарных выходов для дробленого материала |  | Вычесть все баллы, если не выполнено | да/нет | 5 | 1
|  | И | Построил сравнительный график зависимости суммарных выходов от размера частиц для исходного материала |  | Вычесть все баллы, если не выполнено | да/нет | 5 | 0.5
|  | И | Построил сравнительный график зависимости суммарных выходов от размера частиц для дробленого материала |  | Вычесть все баллы, если не выполнено | да/нет | 5 | 0.5
Б | Выполнение схемы цепи аппаратов и спецификации оборудования в соответствии по описанию технологической схемы отделения обогатительной фабрики, с применением соответствующих обозначений. | [6 empty] | 22
Б1 | Организация рабочего процесса, безопасность и охрана труда | [7 empty] | 2
|  | И | Проверил оборудование на целостность, правильность подключения |  | Вычесть все баллы, если не выполнено | да/нет | 1 | 0.1
|  | И | Распечатал на принтере схему цепи аппаратов |  | Вычесть все баллы, если не выполнено | да/нет | 1 | 0.1
|  | И | Распечатал на принтере спецификацию оборудования |  | Вычесть все баллы, если не выполнено | да/нет | 1 | 0.1
|  | И | Содержание рабочего места после работы |  | Канцелярия лежит в лотке для канцелярских товаров, выключены ноутбук, принтер. Мусор находится только в корзине для мусора | да/нет | 1 | 0.2
|  | И | Составил принципиальную технологическую схему переработки руды по описанию |  | Вычесть все баллы, если не выполнено либо выполнено неверно | да/нет | 1 | 0.9
|  | С | В итоговой схеме соблюдена соразмерность, компоновка |  |  |  | 1 | 0.3
|  |  |  | 0 | Размещение схемы цепи аппаратов в неполном объеме, либо компоновка чертежа менее 50%
|  |  |  | 1 | Размещение схемы цепи аппаратов в полном объеме, компоновка чертежа от 50 до 80%, соразмерность не соблюдена
|  |  |  | 2 | Размещение схемы цепи аппаратов в полном объеме, с компоновкой чертежа не менее 80%, соразмерность присутствует частично
|  |  |  | 3 | Размещение схемы цепи аппаратов в полном объеме, с компоновкой чертежа не менее 80%, обозначения оборудования относительнодруг друга полностью соразмерны
|  | С | В итоговой распечатанной схеме соблюдается наглядность |  |  |  | 1 | 0.3
|  |  |  | 0 | Все обозначения оборудования понятны только с описанием
|  |  |  | 1 | Большая часть обозначений оборудования понятна только с описанием
|  |  |  | 2 | Большая часть обозначений оборудования понятна без описания
|  |  |  | 3 | Все обозначения оборудования понятны без описания
Б2 | Инструменты и оборудование для обогащения полезных ископаемых | [7 empty] | 8
|  | И | Выполнил изображение ленточного конвейера |  | Вычесть 0,1 балла за каждый недостающий | не менее 8 ленточных конвейеров | 2 | 0.8
|  | И | Выполнил изображение насосов |  | Вычесть 0,1 балла за каждый недостающий | не менее 8 насосов | 2 | 0.8
|  | И | Выполнил изображение питателя пластинчатого |  | Вычесть 0,1 балла за каждый недостающий | не менее 2 питателей | 2 | 0.2
|  | И | Выполнил изображение бункера |  | Вычесть 0,1 балла за каждый недостающий | не менее 4 бункеров | 2 | 0.4
|  | И | Выполнил изображение весов |  | Вычесть все баллы, если не выполнено | да/нет | 2 | 0.05
|  | И | Выполнил изображение дробилок |  | Вычесть 0,1 балла за каждый недостающий | не менее 2 дробилок | 2 | 0.2
|  | И | Выполнил изображение рукавного фильтра |  | Вычесть 0,05 балла за каждый недостающий | не менее 2 рукавных фильтров | 2 | 0.1
|  | И | Выполнил изображение гидроциклона |  | Вычесть 0,1 балла за каждый недостающий | не менее 2 гидроциклонов | 2 | 0.2
|  | И | Выполнил изображение мельницы МШР |  | Вычесть 0,1 балла за каждый недостающий | не менее 2 мельниц | 2 | 0.2
|  | И | Выполнил изображение грохота |  | Вычесть все баллы, если не выполнено | да/нет | 2 | 0.05
|  | И | Выполнил изображение сгустителя |  | Вычесть 0,1 балла за каждый недостающий | не менее 2 сгустителей | 2 | 0.2
|  | И | Выполнил изображение спирального классификатора |  | Вычесть 0,1 балла за каждый недостающий | не менее 2 классификаторов | 2 | 0.2
|  | И | Выполнил изображение зумпфа |  | Вычесть 0,1 балла за каждый недостающий | не менее 4 зумпфов | 2 | 0.4
|  | И | Выполнил изображение пресс-фильтра |  | Вычесть все баллы, если не выполнено | да/нет | 2 | 0.05
|  | И | Выполнил изображение цепного элеватора |  | Вычесть все баллы, если не выполнено | да/нет | 2 | 0.05
|  | И | Выполнил изображение сушильного барабана |  | Вычесть все баллы, если не выполнено | да/нет | 2 | 0.1
|  | И | Выполнил изображение винтового конвейера |  | Вычесть 0,1 балла за каждый недостающий | не менее 2 конвейеров | 2 | 0.2
|  | И | Выполнил изображение оборудования, повышающее эффективность процесса обогащения |  | Вычесть все баллы, если не выполнено | да/нет | 2 | 1.8
|  | С | В итоговую схему внесены предложения по повышению эффективности процесса обогащения |  |  |  | 2 | 2
|  |  |  | 0 | Предложений нет
|  |  |  | 1 | Есть предложения, но они мало влияют на эффективность процесса обогащения
|  |  |  | 2 | Предложения есть, эффективность повышена, повышение конкурсантом не доказано, оборудование внесено в спецификацию
|  |  |  | 3 | Предложения есть, эффективность повышена, повышение конкурсантом доказано, оборудование внесено в спецификацию
Б3 | Материалы | [7 empty] | 4
|  | С | Правильно расположил оборудование от приемного бункера до стадии измельчения |  |  |  | 3 | 1.4
|  |  |  | 0 | Нет правильно расположенных элементов
|  |  |  | 1 | Менее половины элементов расположены верно
|  |  |  | 2 | Более половины элементов раположены верно
|  |  |  | 3 | Все элементы расположены верно
|  | С | Правильно расположил оборудование от стадии измельчения до обезвоживания |  |  |  | 3 | 1.3
|  |  |  | 0 | Нет правильно расположенных элементов
|  |  |  | 1 | Менее половины элементов расположены верно
|  |  |  | 2 | Более половины элементов раположены верно
|  |  |  | 3 | Все элементы расположены верно
|  | С | Правильно расположил оборудование от стадии обезвоживания до накопительного бункера для отгрузки |  |  |  | 3 | 1.3
|  |  |  | 0 | Нет правильно расположенных элементов
|  |  |  | 1 | Менее половины элементов расположены верно
|  |  |  | 2 | Более половины элементов раположены верно
|  |  |  | 3 | Все элементы расположены верно
Б4 | Менеджмент и документация | [7 empty] | 4
|  | И | Надпись обозначения оборудования соответствует составленной спецификации |  | Эксперту сверить надписи обозначения оборудования с составленной спецификацией, за каждую недостающую надпись вычесть 0,05 балла | да/нет | 4 | 2
|  | И | Включил в спецификацию оборудование, отсутствующего в методических указаниях |  | Вычесть 0,1 балла за любое отсутствующее оборудование | не менее 9 элементов | 4 | 0.9
|  | И | Включил в спецификацию оборудование, обозначения которого имеются в методических указаниях |  | Вычесть 0,05 балла за любое отсутствующее | не менее 44 элементов | 4 | 1.1
Б5 | Офисное оборудование и программное обеспечение | [7 empty] | 4
|  | И | Запустил программу "Компас 3Д" |  | Вычесть все баллы, если не выполнено | да/нет | 5 | 0.2
|  | И | Создал в документе Чертеж (формат (*.cdw)) схему цепи аппаратов ОФ |  | Вычесть все баллы, если не выполнено | да/нет | 5 | 0.2
|  | И | Сохранил файл под своим номером участника |  | Файл сохранен на рабочем столе ноутбука под своим номером участника. Вычесть все баллы, если не выполнено | да/нет | 5 | 0.2
|  | И | Заполнил штамп в соответствии с ЕСКД |  | Вычесть все баллы, если не выполнено | да/нет | 5 | 0.5
|  | И | Выполняет геометрические построния с помощью панели инструментов Геометрия |  | Использует команды программы | да/нет | 5 | 1
|  | И | Файл сохранен в ПДФ-формате на рабочем столе ноутбука |  | Вычесть все баллы, если не выполнено | да/нет | 5 | 0.5
|  | И | Формат чертежа соответствует ЕСКД |  | Вычесть все баллы, если не выполнено | да/нет | 5 | 0.4
|  | И | Составляет спецификацию в программе "Компас 3Д" |  | Вычесть все баллы, если не выполнено | да/нет | 5 | 1
В | Расчет качественно-количественной схемы обогащения. | [6 empty] | 17
В1 | Организация рабочего процесса, безопасность и охрана труда. | [7 empty] | 1
|  | И | Проверил оборудование на целостность, правильность подключения |  | Вычесть все баллы, если не выполнено | да/нет | 1 | 0.1
|  | И | Включил оборудование, проверил работоспособность |  | Вычесть все баллы, если не выполнено | да/нет | 1 | 0.1
|  | И | Распечатал на принтере сводную таблицу результатов |  | Вычесть все баллы, если не выполнено | да/нет | 1 | 0.1
|  | И | Содержание рабочего места после работы |  | Канцелярия лежит в лотке для канцелярских товаров, выключены ноутбук, принтер. Мусор находится только в корзине для мусора | да/нет | 1 | 0.1
|  | С | В итоговой распечатанной таблице соблюдена соразмерность, компоновка |  |  |  | 1 | 0.6
|  |  |  | 0 | Размещение информации в неполном объеме, либо компоновка таблицы менее 50%
|  |  |  | 1 | Размещение информации в полном объеме, компоновка таблицы от 50 до 80%, соразмерность не соблюдена
|  |  |  | 2 | Размещение информации в полном объеме, с компоновка таблицы более 80%, соразмерность соблюдена частично
|  |  |  | 3 | Размещение информации в полном объеме, с компоновка таблицы более 80%, соразмерность соблюдена
В2 | Инструменты и оборудование для обогащения полезных ископаемых | [7 empty] | 1
|  | С | Качественно составлена таблица Результаты расчета качественно-количественной схемы флотации |  |  |  | 2 | 0.4
|  |  |  | 0 | Запись результатов расчета качественно-количественной схемы производится в соответствующем порядке
|  |  |  | 1 | Верное указание наименование операций и продуктов в таблице
|  |  |  | 2 | Верное указание потоков движения продуктов в операциях смешения
|  |  |  | 3 | Приведен полный расчет всех технологических показателей схемы флотации в соответствии с уравнениями баланса
|  | И | Составлена технологическая последовательность обогатительных операций |  | Вычесть все баллы, если нарушена последовательность обогатительных операций | да/нет | 2 | 0.3
|  | И | Наименование продуктов и движение продуктов распределены по технологической схеме |  | Вычесть все баллы, если не распределены наименование продуктов и движение продуктов по технологической схеме | да/нет | 2 | 0.3
В3 | Материалы | [7 empty] | 4
|  | И | Соблюдает последовательность выполнения расчетов |  | Вычесть все баллы, если не выполнено | да/нет | 3 | 1
|  | И | Применил обозначения показателей |  | Вычесть все баллы, если не выполнено | да/нет | 3 | 0.5
|  | И | Соблюдает уравнение баланса по выходу и извлечению по операциям |  | Вычесть 0,2 за каждое несоблюдение | 6 операций | 3 | 1.2
|  | И | Исходные данные качественно-количественной схемы применены в расчетах соответствующих технологических операций |  | Вычесть все баллы, если не выполнено | да/нет | 3 | 0.5
|  | И | Соблюдает уравнение баланса по выходу и извлечению в целом по процессу |  | Вычесть все баллы, если не выполнено | да/нет | 3 | 0.8
В4 | Менеджмент и документация | [7 empty] | 7
|  | И | Произвел расчет по определению часовой производительности фабрики для расчета качественно-количественной схемы |  | Вычесть все баллы, если не выполнено | да/нет | 4 | 2
|  | И | Определил достаточное число исходных показателей для расчета схемы |  | Вычесть все баллы, если не выполнено | да/нет | 4 | 0.8
|  | И | Расчет в операциях |  | Эксперту провести контрольный пересчет, вычесть 0,2 балла за любой невыполненный либо неверный расчет | 6 операции | 4 | 1.2
|  | И | Ввел в таблицу Excel формулы по 1операции Основная флотация |  | Вычесть все баллы, если не введена формула, либо необеспечен баланс | да/нет | 4 | 0.5
|  | И | Ввел в таблицу Excel формулы по 2 операции I перечистка |  | Вычесть все баллы, если не введена формула, либо необеспечен баланс | да/нет | 4 | 0.5
|  | И | Ввел в таблицу Excel формулы по 3 операции II перечистка |  | Вычесть все баллы, если не введена формула, либо необеспечен баланс | да/нет | 4 | 0.5
|  | И | Ввел в таблицу Excel формулы по 4 операции III перечистка |  | Вычесть все баллы, если не введена формула, либо необеспечен баланс | да/нет | 4 | 0.5
|  | И | Ввел в таблицу Excel формулы по 5 операции Контрольная флотация |  | Вычесть все баллы, если не введена формула, либо необеспечен баланс | да/нет | 4 | 0.5
|  | И | Ввел в таблицу Excel формулы по определению содержанию металла в хвостах |  | Вычесть все баллы, если не введена формула | да/нет | 4 | 0.5
В5 | Офисное оборудование и программное обеспечение | [7 empty] | 4
|  | И | Верно произведен расчет узла, в который поступает исходный продукт 1 и выходят продукты 10 и 13 |  | Вычесть 0,2 балла за каждый неверно посчитанный продукт | 3 продукта | 5 | 2
|  | И | Заполнил заголовок таблицы |  | Вычесть все баллы, если не выполнено | да/нет | 5 | 0.2
|  | И | Идентификация работы |  | Сохранил файл под своим номером участника, на распечатанном файле имеется номер участника | да/нет | 5 | 0.1
|  | И | По рассчитанным данным составил таблицу Баланс продуктов обогащения |  | Вычесть все баллы, если не выполнено | да/нет | 5 | 0.3
|  | И | Проводил вычисления в электронной таблице |  | Вычесть все баллы, если не выполнено | да/нет | 5 | 1.4
Г | Магнитный анализ обогатимости полезного ископаемого. | [6 empty] | 11
Г1 | Оценка состояния техники безопасности на рабочем месте | [7 empty] | 2
|  | С | Верная подготовка пробы |  |  |  | 1 | 0.8
|  |  |  | 0 | Не подготовил рабочую поверхность.
|  |  |  | 1 | Подготовил рабочую поверхность, выполнил маркировку всех продуктов с замечаниями, присутствуют просыпи, присутствуют пересортировка фракций, проба распределена по рабочей поверхности неравномерно
|  |  |  | 2 | Подготовил рабочую поверхность, не выполнил маркировку продуктов, присутствуют просыпи, присутствуют незначительная пересортировка фракций, выровнял и распределил по рабочей поверхности тонким слоем пробу
|  |  |  | 3 | Подготовил рабочую поверхность, выполнил маркировку всех продуктов, отсутствуют просыпи, отсутствует пересортировка фракций, выровнял и распределил по рабочей поверхности тонким слоем пробу
|  | И | Точность массы взятой пробы |  | Масса пробы рассчитана верно. Эксперту выполнить контрольное взвешивание. Вычесть все баллы при расхождении более 5%. Вычесть 0,5 балла при расхождении от 1 до 5%. Вычесть 0,25 при расхождении менее 1%. | да/нет | 1 | 0.7
|  | И | Подготовил магнит к работе |  | Вычесть все баллы, если не соблюдено наличие не менее двух слоев кальки | да/нет | 1 | 0.1
|  | И | Проверил исправность оборудования |  | Вычесть все баллы, если не выполнено | да/нет | 1 | 0.2
|  | И | Убрал с помощью инвентаря рабочее место |  | Уборка осуществляется с помощью щетки и совка, рукой просыпи не собираются | да/нет | 1 | 0.2
Г2 | Инструменты и оборудование для обогащения полезных ископаемых | [7 empty] | 2
|  | И | Проверил сита на целостность до анализа, произвел зачистку сетки |  | Вычесть все баллы, если не выполнено. | да/нет | 2 | 0.1
|  | И | Проверил сита на целостность после анализа, произвел зачистку сетки |  | Вычесть все баллы, если не выполнено | да/нет | 2 | 0.1
|  | И | Установил в соответствующем порядке сита. |  | Вычесть 0,25 балла за любой неправильно установленный элемент | 4 предмета | 2 | 0.2
|  | И | Определил вес исходной руды |  | Вычесть все баллы, если не выполнено | да/нет | 2 | 0.2
|  | И | Определил вес руды (-1+0,63) |  | Вычесть все баллы, если не выполнено | да/нет | 2 | 0.2
|  | И | Определил вес руды (-0,63+0,315) |  | Вычесть все баллы, если не выполнено | да/нет | 2 | 0.2
|  | И | Определил вес руды (-0,315+0,1) |  | Вычесть все баллы, если не выполнено | да/нет | 2 | 0.2
|  | И | Определил вес руды (-0,1) |  | Вычесть все баллы, если не выполнено | да/нет | 2 | 0.2
|  | И | Произвел заполнение мерного сосуда |  | Засыпание магнитной пробы происходит на определенной экспертами высоте, заполнение происходит без постукивания и встряхивания | да/нет | 2 | 0.2
|  | И | Произвел расчет технических характеристик оборудования |  | Определил объем бункера | да/нет | 2 | 0.1
|  | И | Произвел расчет технических характеристик оборудования |  | Определил ширину конвейерной ленты ленточного питателя | да/нет | 2 | 0.1
|  | И | Произвел расчет технических характеристик оборудования |  | Определил ширину конвейерной ленты ленточного конвейера | да/нет | 2 | 0.1
|  | И | Перед включением весов установил на "0" |  | Вычесть все баллы, если не выполнено | да/нет | 2 | 0.1
Г3 | Материалы | [7 empty] | 3
|  | И | Сделал перемешивание пробы |  | Перемешал три раза в каждой операции сокращения. Вычесть 0,1 балла за каждое неверное перемешивание (не менее 9 перемешиваний всего) | да/нет | 3 | 0.7
|  | И | Произвел сокращение пробы |  | 3 сокращения. Вычесть 0,1 за каждое неверное либо отсутствующее. | да/нет | 3 | 0.3
|  | И | Выполнил рассев пробы на узкие классы |  | Вычесть все баллы, если не выполнено | да/нет | 3 | 0.2
|  | И | Подготовил каждую выделенную фракцию для проведения магнитного анализа |  | Вычесть все баллы, если не выполнено | да/нет | 3 | 0.2
|  | И | Выполнил магнитное обогащение фракции (-1+0,63) |  | Вычесть все баллы, если не выполнено | да/нет | 3 | 0.3
|  | И | Выполнил магнитное обогащение фракции (-0,63+0,315) |  | Вычесть все баллы, если не выполнено | да/нет | 3 | 0.3
|  | И | Выполнил магнитное обогащение фракции (-0,315+0,1) |  | Вычесть все баллы, если не выполнено | да/нет | 3 | 0.3
|  | И | Выполнил магнитное обогащение фракции (-0,1) |  | Вычесть все баллы, если не выполнено | да/нет | 3 | 0.3
|  | И | Провел взвешивание магнитной фракции |  | Вычесть все баллы, если не выполнено | да/нет | 3 | 0.1
|  | И | Провел взвешивание пустой породы |  | Вычесть все баллы, если не выполнено | да/нет | 3 | 0.1
|  | И | Допустимое расходование между двумя параллельными испытаниями соблюдено |  | Вычесть все баллы, если не выполнено | да/нет | 3 | 0.2
Г4 | Менеджмент и документация | [7 empty] | 3
|  | И | Произвел расчет на ситовый анализ исходной пробы в соответствии с НТД |  | Вычесть все баллы, если не выполнено | да/нет | 4 | 0.3
|  | И | Произвел расчет выхода каждого класса при выполнении ситового анализа |  | Вычесть все баллы, если не выполнено | да/нет | 4 | 0.3
|  | И | Произвел расчет выхода материалов различной магнитной восприимчивости внутри фракции (-1+0,63) |  | Вычесть все баллы, если не выполнено | да/нет | 4 | 0.4
|  | И | Произвел расчет выхода материалов различной магнитной восприимчивости внутри фракци (-0,63+0,315) |  | Вычесть все баллы, если не выполнено | да/нет | 4 | 0.4
|  | И | Произвел расчет выхода материалов различной магнитной восприимчивости внутри фракции (-0,315+0,1) |  | Вычесть все баллы, если не выполнено | да/нет | 4 | 0.4
|  | И | Произвел расчет выхода материалов различной магнитной восприимчивости внутри фракции (-0,1) |  | Вычесть все баллы, если не выполнено | да/нет | 4 | 0.4
|  | И | Расхождение между расчетным итоговым извлечением и выходом концентрата (в каждой перечистке) превышает 1,0% |  | Вычесть 0,05 балла за каждую неверную перечистку | да/нет | 4 | 0.2
|  | И | Расхождение между конечным суммарным извлечением (всех перечисток) полезного компонента и исходным содержанием полезного компонента (α=30%) не превышает 2,0% |  | Вычесть все баллы, если не выполнено | да/нет | 4 | 0.1
|  | И | Экспликация оборудования приведена в полном объеме |  | Вычесть все баллы, если не выполнено | да/нет | 4 | 0.1
|  | И | Выполнил чертеж схемы цепи аппаратов |  | Вычесть все баллы, если схема цепи аппаратов не имеет последовательности | да/нет | 4 | 0.1
|  | С | Качество составленного отчета |  |  |  | 4 | 0.3
|  |  |  | 0 | Не все фракции указаны
|  |  |  | 1 | Все фракции указаны, выхода найдены, содержание найдено, имеются арифметические ошибки
|  |  |  | 2 | Все фракции указаны, выхода найдены, содержание найдено
|  |  |  | 3 | Все фракции указаны, выхода найдены, содержание найдено, указана фракция с наиболее высоким содержанием магнитной восприимчивости
Г5 | Офисное оборудование и программное обеспечение | [7 empty] | 1
|  | И | Сделал таблицу в программе Excel результатов ситового анализа с расчетом выхода узких фракций |  | Вычесть все баллы, если не выполнено | да/нет | 5 | 0.3
|  | И | Выполнил расчет распределения по фракциям материала с высокой удельной магнитной восприимчивостью в электронной таблице |  | Вычесть все баллы, если не выполнено | да/нет | 5 | 0.2
|  | И | Построил кривую обогатимости зависимости выходов материалов с высокой удельной магнитной восприимчивостью по классам |  | Вычесть все баллы, если не выполнено | да/нет | 5 | 0.5
Д | Определение минимальной скорости осаждения минеральных частиц при различных степенях разбавления пульпы. | [6 empty] | 16
Д1 | Организация рабочего процесса, безопасность и охрана труда. | [7 empty] | 3
|  | И | Соблюдение техники безопасности |  | Отсутствие (очки, каска, перчатки, маска, костюм) | вычеть 0,1 балла за отсутствие (очки, каска, перчатки, маска, костюм) | 1 | 0.5
|  | И | Содержание рабочего места после работы (убран мусор, инструменты составлены в угол стола или на нижнюю полку стола) |  | Рабочее место убрано, инструменты сложены, пол, столы подметены, стол протерт влажной тряпкой, мусор только в урне. | да/нет | 1 | 0.5
|  | И | Отсутствие просыпей минерального порошка в процессе переноса пробы в цилиндр№1 |  | Просыпи отсутствуют | да/нет | 1 | 0.5
|  | И | Отсутствие просыпей минерального порошка в процессе переноса пробы в цилиндр№2 |  | Просыпи отсутствуют | да/нет | 1 | 0.5
|  | И | Содержания рабочего места соответственно операциям |  | После отбора пробы, оставшийся порошок и необходимые инструменты убраны | да/нет | 1 | 1
Д2 | Инструменты и оборудование для обогащения полезных ископаемых | [7 empty] | 3
|  | И | Соответствие кубических сантиметров объема цилиндра шкале измерения в метрах. Цилиндр №1 |  | Мерная полоска из миллиметровой бумаги наклеена: 1.ровно, вдоль шкалы цилиндра 2.Нижний край полоски совпадает с нулем на цилиндре. 3. на милиметровку нанесена шкала с начальной точки отсчета | вычеть 0,1 балла за отсутствие показателей | 2 | 0.3
|  | И | Соответствие кубических сантиметров объема цилиндра шкале измерения в метрах. Цилиндр №2 |  | Мерная полоска из миллиметровой бумаги наклеена: 1.ровно, вдоль шкалы цилиндра 2.Нижний край полоски совпадает с нулем на цилиндре. 3. на милиметровку нанесена шкала с начальной точки отсчета | вычеть 0,1 балла за отсутствие показателей | 2 | 0.3
|  | И | Соответствие кубических сантиметров объема цилиндра шкале измерения в метрах. Цилиндр 1 |  | Замер соответствия 1000 мл объема цилиндра шкалы на полоске. | да/нет | 2 | 0.2
|  | И | Соответствие кубических сантиметров объема цилиндра шкале измерения в метрах. Цилиндр 2 |  | Замер соответствия 1000 мл объема цилиндра шкалы на полоске. | да/нет | 2 | 0.2
|  | И | Использование весов |  | Перед включением весов установил на "0", Обнулил тару | да/нет | 2 | 0.1
|  | И | Использование весов |  | Соответствие массы навески расчету пробы 1 И 2 | вычеть 0,1 балла за неверновзвешенную пробу | 2 | 0.2
|  | И | качество приготовления пульпы на 1000 мл в цилиндре №1 |  | точно отмеренный объем, отсутствие сухого остатка на дне | вычеть 0,1 балла за отсутствие показателей | 2 | 0.2
|  | И | качество приготовления пульпы на 900 мл в цилиндре №1 |  | точно отмеренный объем, отсутствие сухого остатка на дне | вычеть 0,1 балла за отсутствие показателей | 2 | 0.2
|  | И | качество приготовления пульпы на 800 мл в цилиндре №1 |  | точно отмеренный объем, отсутствие сухого остатка на дне | вычеть 0,1 балла за отсутствие показателей | 2 | 0.2
|  | И | качество приготовления пульпы на 700 мл в цилиндре №1 |  | точно отмеренный объем, отсутствие сухого остатка на дне | вычеть 0,1 балла за отсутствие показателей | 2 | 0.2
|  | И | качество приготовления пульпы на 1000 мл в цилиндре №2 |  | точно отмеренный объем, отсутствие сухого остатка на дне | вычеть 0,1 балла за отсутствие показателей | 2 | 0.2
|  | И | качество приготовления пульпы на 900 мл в цилиндре №2 |  | точно отмеренный объем, отсутствие сухого остатка на дне | вычеть 0,1 балла за отсутствие показателей | 2 | 0.2
|  | И | качество приготовления пульпы на 700 мл в цилиндре №2 |  | точно отмеренный объем, отсутствие сухого остатка на дне | вычеть 0,1 балла за отсутствие показателей | 2 | 0.2
|  | И | качество приготовления пульпы на 600 мл в цилиндре №2 |  | точно отмеренный объем, отсутствие сухого остатка на дне | вычеть 0,1 балла за отсутствие показателей | 2 | 0.2
|  | И | Использование шланга и спринцовки для декантирования при исходном заполнении объема цилиндра |  | Соединение шланга со спринцовкой | Соединение крепкое, воздух не пропускает. | 2 | 0.1
Д3 | Материалы | [7 empty] | 5
|  | И | обеспечил представительность пробы№1 |  | произвел перемешивание пробы, и отбор пробы, обеспечивающий представительность пробы№1 | вычесть 0,25 балла за отсутствие перемешивания и предствительного отбора пробы | 3 | 0.5
|  | И | обеспечил представительность пробы№2 |  | произвел перемешивание пробы, и отбор пробы, обеспечивающий представительность пробы№2 | вычесть 0,25 балла за отсутствие перемешивания и предствительного отбора пробы | 3 | 0.5
|  | И | расчет содержания твердого в исходной пульпе % при Ж:Т 10:1 |  | выполнил верный расчет, представил расчет в соответствии с формулой | да/нет | 3 | 0.15
|  | И | расчет содержания твердого в исходной пульпе % при Ж:Т 9:1 |  | выполнил верный расчет, представил расчет в соответствии с формулой | да/нет | 3 | 0.15
|  | И | расчет содержания твердого в исходной пульпе % при Ж:Т 8:1 |  | выполнил верный расчет, представил расчет в соответствии с формулой | да/нет | 3 | 0.15
|  | И | расчет содержания твердого в исходной пульпе % при Ж:Т 7:1 |  | выполнил верный расчет, представил расчет в соответствии с формулой | да/нет | 3 | 0.15
|  | И | расчет содержания твердого в исходной пульпе % при Ж:Т 6:1 |  | выполнил верный расчет, представил расчет в соответствии с формулой | да/нет | 3 | 0.15
|  | И | расчет содержания твердого в исходной пульпе % при Ж:Т 5:1 |  | выполнил верный расчет, представил расчет в соответствии с формулой | да/нет | 3 | 0.15
|  | И | расчет содержания твердого в исходной пульпе % при Ж:Т 4:1 |  | выполнил верный расчет, представил расчет в соответствии с формулой | да/нет | 3 | 0.15
|  | И | расчет содержания твердого в исходной пульпе % при Ж:Т 3:1 |  | выполнил верный расчет, представил расчет в соответствии с формулой | да/нет | 3 | 0.15
|  | И | расчет разжиженности сгущенного продукта при Ж:Т 10:1 |  | выполнил верный расчет, представил расчет в соответствии с формулой | да/нет | 3 | 0.15
|  | И | расчет разжиженности сгущенного продукта присЖ:Т 9:1 |  | выполнил верный расчет, представил расчет в соответствии с формулой | да/нет | 3 | 0.15
|  | И | расчет разжиженности сгущенного продукта при Ж:Т 8:1 |  | выполнил верный расчет, представил расчет в соответствии с формулой | да/нет | 3 | 0.15
|  | И | расчет разжиженности сгущенного продукта при Ж:Т 7:1 |  | выполнил верный расчет, представил расчет в соответствии с формулой | да/нет | 3 | 0.15
|  | И | расчет разжиженности сгущенного продукта пр иЖ:Т 6:1 |  | выполнил верный расчет, представил расчет в соответствии с формулой | да/нет | 3 | 0.15
|  | И | расчет разжиженности сгущенного продукта при Ж:Т 5:1 |  | выполнил верный расчет, представил расчет в соответствии с формулой | да/нет | 3 | 0.15
|  | И | расчет разжиженности сгущенного продукта при Ж:Т 4:1 |  | выполнил верный расчет, представил расчет в соответствии с формулой | да/нет | 3 | 0.15
|  | И | расчет разжиженности сгущенного продукта при Ж:Т 3:1 |  | выполнил верный расчет, представил расчет в соответствии с формулой | да/нет | 3 | 0.15
|  | И | Декантирование осветленного слоя пульпы |  | Начал декантировать после исчезновения мути в верхнем слое цилиндра не менее чем 100 мл | да/нет | 3 | 0.15
|  | И | расчет скорости осаждения частиц, м/час при Ж:Т 10:1 |  | выполнил верный расчет, представил расчет в соответствии с формулой | да/нет | 3 | 0.15
|  | И | расчет скорости осаждения частиц, м/час при Ж:Т 9:1 |  | выполнил верный расчет, представил расчет в соответствии с формулой | да/нет | 3 | 0.15
|  | И | расчет скорости осаждения частиц, м/час при Ж:Т 8:1 |  | выполнил верный расчет, представил расчет в соответствии с формулой | да/нет | 3 | 0.15
|  | И | расчет скорости осаждения частиц, м/час при Ж:Т 7:1 |  | выполнил верный расчет, представил расчет в соответствии с формулой | да/нет | 3 | 0.15
|  | И | расчет скорости осаждения частиц, м/час при Ж:Т 6:1 |  | выполнил верный расчет, представил расчет в соответствии с формулой | да/нет | 3 | 0.15
|  | И | расчет скорости осаждения частиц, м/час при Ж:Т 5:1 |  | выполнил верный расчет, представил расчет в соответствии с формулой | да/нет | 3 | 0.15
|  | И | расчет скорости осаждения частиц, м/час при Ж:Т 4:1 |  | выполнил верный расчет, представил расчет в соответствии с формулой | да/нет | 3 | 0.15
|  | И | расчет скорости осаждения частиц, м/час при Ж:Т 3:1 |  | выполнил верный расчет, представил расчет в соответствии с формулой | да/нет | 3 | 0.15
|  | И | Подготовил таблицу Характеристики сгущения минерального порошка |  | Таблица подготовлена в соответствии с заданием, графы заполнены полностью, единицы измерения проставлены | да/нет | 3 | 0.25
Д4 | Менеджмент и документация | [7 empty] | 4
|  | И | расчет содержания твердого в сгущенном продукте % при Ж:Т 10:1 |  | выполнил верный расчет, представил расчет в соответствии с формулой | да/нет | 4 | 0.2
|  | И | расчет содержания твердого в сгущенном продукте % при Ж:Т 9:1 |  | выполнил верный расчет, представил расчет в соответствии с формулой | да/нет | 4 | 0.2
|  | И | расчет содержания твердого в сгущенном продукте % при Ж:Т 8:1 |  | выполнил верный расчет, представил расчет в соответствии с формулой | да/нет | 4 | 0.2
|  | И | расчет содержания твердого в сгущенном продукте % при Ж:Т 7:1 |  | выполнил верный расчет, представил расчет в соответствии с формулой | да/нет | 4 | 0.2
|  | И | расчет содержания твердого в сгущенном продукте % при Ж:Т 6:1 |  | выполнил верный расчет, представил расчет в соответствии с формулой | да/нет | 4 | 0.2
|  | И | расчет содержания твердого в сгущенном продукте % при Ж:Т 5:1 |  | выполнил верный расчет, представил расчет в соответствии с формулой | да/нет | 4 | 0.2
|  | И | расчет содержания твердого в сгущенном продукте % при Ж:Т 4:1 |  | выполнил верный расчет, представил расчет в соответствии с формулой | да/нет | 4 | 0.2
|  | И | расчет содержания твердого в сгущенном продукте % при Ж:Т 3:1 |  | выполнил верный расчет, представил расчет в соответствии с формулой | да/нет | 4 | 0.2
|  | И | расчет удельной площади сгущения (см2*т/ч при Ж:Т 10:1 |  | выполнил верный расчет, представил расчет в соответствии с формулой | да/нет | 4 | 0.2
|  | И | расчет удельной площади сгущения (см2*т/ч) при Ж:Т 9:1 |  | выполнил верный расчет, представил расчет в соответствии с формулой | да/нет | 4 | 0.2
|  | И | расчет удельной площади сгущения (см2*т/ч) при Ж:Т 8:1 |  | выполнил верный расчет, представил расчет в соответствии с формулой | да/нет | 4 | 0.2
|  | И | расчет удельной площади сгущения (см2*т/ч) при Ж:Т 7:1 |  | выполнил верный расчет, представил расчет в соответствии с формулой | да/нет | 4 | 0.2
|  | И | расчет удельной площади сгущения (см2*т/ч) при Ж:Т 6:1 |  | выполнил верный расчет, представил расчет в соответствии с формулой | да/нет | 4 | 0.2
|  | И | расчет удельной площади сгущения (см2*т/ч) при Ж:Т 5:1 |  | выполнил верный расчет, представил расчет в соответствии с формулой | да/нет | 4 | 0.2
|  | И | расчет удельной площади сгущения (см2*т/ч) при Ж:Т 4:1 |  | выполнил верный расчет, представил расчет в соответствии с формулой | да/нет | 4 | 0.2
|  | И | расчет удельной площади сгущения (см2*т/ч) при Ж:Т 3:1 |  | выполнил верный расчет, представил расчет в соответствии с формулой | да/нет | 4 | 0.2
|  | И | Сделаны выводы по качественным характеристикам сгущения минерального порошка |  | в выводе обозначено изменение в зависимости от изменения Ж:Т удельной площади сгущения; содержания твердого в сгущенном продукте; содержания твердого в исходной пульпе; скорости осаждения частиц: разжиженности сгущенного продукта | вычеть 0,2 балла за отсутствие показателей | 4 | 0.8
Д5 | Офисное оборудование и программное обеспечение | [7 empty] | 1
|  | И | Оформление отчета в соответствии заданием |  | Таблица рассчитана в программе ExeL, перенесена в Word, отчет составлен, вывод сделан, обозначено номер участника и ФИО | вычеть 0,2 балла за отсутствие показателей | 5 | 1
[5 empty] | Итого |  |  | 100