## Критерии
| Мероприятие |  | Региональный чемпионат
| Наименование компетенции |  | "Производство металлоконструкций"
Код | Субкритерий | Тип аспекта | Аспект | Судейский балл | Методика проверки аспекта | Требование или номинальный размер | Проф.задача | Макс. балл
А | Модуль А | [6 empty] | 37
1 | Организация рабочего процесса (модуль A)
|  | И | Завершённость конструкции модуля A в указанное время |  | Конструкция собрана в соответствии с конкурсным заданием в отведённые сроки |  | 1 | 0.5
|  | И | Соответствие чертежу |  | Если конструкция соответствует чертежу (есть все конструктивные элементы и их расположение верно), присуждается балл |  | 1 | 1
|  | И | Качество изготовления |  | Острые кромки. Общий вид и отделка деталей. Симметрия изготовления и выравнивание соединений (визуальное рассмотрение деталей, не включённых ни в один из других критериев). Готовый модуль не имеет заусенцев, острых краев. Поверхность металла (исключая оценку сварных швов) не имеет брызг от сварки. Следы от ударов или чрезмерные следы шлифовки/царапины, оставленные на готовом изделии. Общий вид и отделка изделия. Если отсутствуют следы молотка или царапины, присуждается балл |  | 1 | 1
|  | И | Соблюдение требований ОТ и ТБ при выполнении модуля |  | Если отсутствуют нарушения требований ОТ и ТБ поставить максимальный балл Если имеют место нарушения, поставить 0 |  | 2 | 0.75
2 | Использование дополнительного материала (по факту завершения работ)
|  | И | Дополнительный материал |  | Если задание выполнено без использования дополнительного материала, поставить максимальный бал Если использован дополнительный материал, поставить 0 |  | 7 | 1
3 | Качество резки
|  | И | Методы резки |  | Если методы резки соответствуют конкурсному заданию, присуждается максимальный балл |  | 4 | 1
4 | Качество гибки
|  | И | Внешний вид гибки |  | Если место гиба не имеет следов удара, перегибов и имеет правильную форму, поставить максимальный балл, если имеет что-либо из перечисленного - 0 |  | 5 | 1
5 | Качество сварки
|  | И | 111 - Соответствие размеров сварных швов, указанных на чертежах |  | Размеры сварных швов должны соответствовать указанным на чертежах (+/- 1-0), если соответствуют в пределах допусков - поставить максимальный балл |  | 6 | 1
|  | И | 111 - Соответствие сварных швов символам/обозначениям, указанных на чертежах |  | Тип сварного шва должен соответствовать указанному на чертеже (111) если соответствует - поставить максимальный балл |  | 6 | 1
|  | И | 141 - Соответствие размеров сварных швов, указанных на чертежах |  | Размеры сварных швов должны соответствовать указанным на чертежах (+/- 1-0), если соответствуют в пределах допусков - поставить максимальный балл |  | 6 | 1
|  | И | 141 - Соответствие сварных швов символам/обозначениям, указанных на чертежах |  | Тип сварного шва должен соответствовать указанному на чертеже (141) если соответствует - поставить максимальный балл |  | 6 | 1
|  | С | 111 - Качество сварки |  |  |  | 7 | 1
|  |  |  | 0 | Неудовлетворительно - не соответствует отраслевому стандарту - имеются подрезы, поры и газовые отверстия на поверхности сварного шва, растрескивания и брызги
|  |  |  | 1 | Удовлетворительно - приемлемо и соответствует отраслевому стандарту - небольшое количество подрезов, пор и газовых отверстий на поверхности сварного шва, растрескивания и брызг
|  |  |  | 2 | Хорошо - соответствует отраслевому стандарту и превосходит его в некоторых отношениях - минимальное количество подрезов, пор и газовых отверстий на поверхности сварного шва, растрескивания и брызг
|  |  |  | 3 | Отлично - превосходит отраслевой стандарт - на всех сварных швах отсутствуют подрезы, поры и газовые отверстия, растрескивание и брызги
|  | С | 141 - Качество сварки |  |  |  | 7 | 1
|  |  |  | 0 | Неудовлетворительно - не соответствует отраслевому стандарту - имеются подрезы, поры и газовые отверстия на поверхности сварного шва, растрескивания и брызги
|  |  |  | 1 | Удовлетворительно - приемлемо и соответствует отраслевому стандарту - небольшое количество подрезов, пор и газовых отверстий на поверхности сварного шва, растрескивания и брызг
|  |  |  | 2 | Хорошо - соответствует отраслевому стандарту и превосходит его в некоторых отношениях - минимальное количество подрезов, пор и газовых отверстий на поверхности сварного шва, растрескивания и брызг
|  |  |  | 3 | Отлично - превосходит отраслевой стандарт - на всех сварных швах отсутствуют подрезы, поры и газовые отверстия, растрескивание и брызги
|  | С | Качество плазменной резки |  |  |  | 7 | 1
|  |  |  | 0 | Неудовлетворительно - не соответствует отраслевому стандарту - на кромках имеется шлак, неровные линии реза, верхняя кромка сильно расплавлена, либо кромки были доработаны
|  |  |  | 1 | Удовлетворительно - приемлемо и соответствует отраслевому стандарту - чистый разрез с небольшим количеством шлака, при этом линии имеют небольшой угол разреза, верхний край имеет небольшую кромку, квадратные (80 °) края поверхности реза
|  |  |  | 2 | Хорошо - соответствует отраслевому стандарту и превосходит его в некоторых отношениях - чистый рез с очень небольшим количеством шлака, линии имеют минимальный угол разреза, очень небольшие расплавленные верхние края, квадратные (85 °) края поверхности реза
|  |  |  | 3 | Отлично - превосходит отраслевой стандарт - шлак отсутствует, параллельные линии перетаскивания, верхние кромки не расплавлены, квадратные (90 °) края поверхности реза
6 | Первичные размеры
|  | И | Ширина швеллера 150 мм (± 0,59 мм) |  | Если размер попадает в диапазон, поставить максимальный балл; если не попадает - 0 |  | 3 | 1
|  | И | Ширина швеллера 150 мм (± 0,59 мм) |  | Если размер попадает в диапазон, поставить максимальный балл; если не попадает - 0 |  | 3 | 1
|  | И | Высота швеллера 30 мм (± 0,59 мм) |  | Если размер попадает в диапазон, поставить максимальный балл; если не попадает - 0 |  | 3 | 1
|  | И | Высота швеллера 30 мм (± 0,59 мм) |  | Если размер попадает в диапазон, поставить максимальный балл; если не попадает - 0 |  | 3 | 1
|  | И | Высота швеллера 30 мм (± 0,59 мм) |  | Если размер попадает в диапазон, поставить максимальный балл; если не попадает - 0 |  | 3 | 1
|  | И | Высота швеллера 30 мм (± 0,59 мм) |  | Если размер попадает в диапазон, поставить максимальный балл; если не попадает - 0 |  | 3 | 1
|  | И | Длина швеллера 406 мм (± 0,59 мм) |  | Если размер попадает в диапазон, поставить максимальный балл; если не попадает - 0 |  | 3 | 1
|  | И | Длина швеллера 406 мм (± 0,59 мм) |  | Если размер попадает в диапазон, поставить максимальный балл; если не попадает - 0 |  | 3 | 1
|  | И | Ширина корпуса 122 мм (± 0,59 мм) |  | Если размер попадает в диапазон, поставить максимальный балл; если не попадает - 1 |  | 3 | 1
|  | И | Ширина корпуса 122 мм (± 0,59 мм) |  | Если размер попадает в диапазон, поставить максимальный балл; если не попадает - 2 |  | 3 | 1
|  | И | Длина корпуса 252 мм (± 0,59 мм) |  | Если размер попадает в диапазон, поставить максимальный балл; если не попадает - 3 |  | 3 | 1
|  | И | Длина корпуса 252 мм (± 0,59 мм) |  | Если размер попадает в диапазон, поставить максимальный балл; если не попадает - 4 |  | 3 | 1
|  | И | Высота корпуса 334 мм (± 0,59 мм) |  | Если размер попадает в диапазон, поставить максимальный балл; если не попадает - 0 |  | 3 | 1
|  | И | Высота корпуса 334 мм (± 0,59 мм) |  | Если размер попадает в диапазон, поставить максимальный балл; если не попадает - 0 |  | 3 | 1
|  | И | Высота корпуса 334 мм (± 0,59 мм) |  | Если размер попадает в диапазон, поставить максимальный балл; если не попадает - 0 |  | 3 | 1
|  | И | Высота корпуса 334 мм (± 0,59 мм) |  | Если размер попадает в диапазон, поставить максимальный балл; если не попадает - 0 |  | 3 | 1
7 | Вторичные размеры (модуль A)
|  | И | Длина проема 150 мм(± 0,59 мм) |  | Если размер попадает в диапазон, поставить максимальный балл; если не попадает - 1 |  | 4 | 0.75
|  | И | Ширина проема 65 мм (± 0,59 мм) |  | Если размер попадает в диапазон, поставить максимальный балл; если не попадает - 2 |  | 4 | 0.75
|  | И | Расстояние между трубками 25Х25 135 мм (± 0,59 мм) |  | Если размер попадает в диапазон, поставить максимальный балл; если не попадает - 0 |  | 5 | 0.75
|  | И | Расстояние между трубками 25Х25 135 мм (± 0,59 мм) |  | Если размер попадает в диапазон, поставить максимальный балл; если не попадает - 0 |  | 5 | 0.75
|  | И | Ширина детали 1.5 135 мм (± 0,59 мм) |  | Если размер попадает в диапазон, поставить максимальный балл; если не попадает - 2 |  | 4 | 0.75
|  | И | Ширина детали 1.5 135 мм (± 0,59 мм) |  | Если размер попадает в диапазон, поставить максимальный балл; если не попадает - 2 |  | 4 | 0.75
|  | И | Длина детали 1.5 262 мм (± 0,59 мм) |  | Если размер попадает в диапазон, поставить максимальный балл; если не попадает - 2 |  | 4 | 0.75
|  | И | Длина детали 1.5 262 мм (± 0,59 мм) |  | Если размер попадает в диапазон, поставить максимальный балл; если не попадает - 2 |  | 4 | 0.75
8 | Качество сборки - техническое совершенство
|  | И | Плоскостность швеллера |  | Если щуп 0,5 мм не проходит между поверхностью и основанием, поставить максимальный балл, если проходит - 0 |  | 7 | 0.5
|  | И | Болты М8 установлены и держатся за счет резьбы |  | Произвести визуальный осмотр соединения. |  | 7 | 0.25
|  | И | Перпендикулярность основания |  | Проверить зазоры сторон с помощью щупа 0,5 мм; если размер попадает в диапазон, поставить максимальный балл, если нет - 0 |  | 7 | 1
Б | Модуль Б | [6 empty] | 27
1 | Общее впечатление - мастерство (по факту завершения работ)
|  | И | Завершённость конструкции модуля Б в указанное время |  | Конструкция собрана в соответствии с конкурсным заданием в отведённые сроки |  | 1 | 0.5
|  | И | Соответствие чертежу |  | Если конструкция соответствует чертежу (есть все конструктивные элементы и их расположение верно), присуждается балл |  | 1 | 1
|  | И | Качество изготовления |  | Острые кромки. Общий вид и отделка деталей. Симметрия изготовления и выравнивание соединений (визуальное рассмотрение деталей, не включённых ни в один из других критериев). Готовый модуль не имеет заусенцев, острых краев. Поверхность металла (исключая оценку сварных швов) не имеет брызг от сварки. Следы от ударов или чрезмерные следы шлифовки/царапины, оставленные на готовом изделии. Общий вид и отделка изделия. Если отсутствуют следы молотка или царапины, присуждается балл |  | 1 | 1
|  | И | Соблюдение требований ОТ и ТБ при выполнении модуля |  | Если отсутствуют нарушения требований ОТ и ТБ поставить максимальный балл Если имеют место нарушения, поставить 0 |  | 2 | 0.75
2 | Использование дополнительного материала (по факту завершения работ)
|  | И | Дополнительный материал |  | Если задание выполнено без использования дополнительного материала, поставить максимальный бал Если использован дополнительный материал, поставить 0 |  | 3 | 1
3 | Качество резки
|  | И | Методы резки |  | Если методы резки соответствуют конкурсному заданию, присуждается максимальный балл |  | 4 | 1
4 | Качество гибки
|  | И | Внешний вид гибки |  | Если место гиба не имеет следов удара, перегибов и имеет правильную форму, поставить максимальный балл, если имеет что-либо из перечисленного - 0 |  | 7 | 1
5 | Качество сварки
|  | И | 135 - Соответствие размеров сварных швов, указанных на чертежах |  | Размеры сварных швов должны соответствовать указанным на чертежах (+/- 1-0), если соответствуют в пределах допусков - поставить максимальный балл |  | 6 | 1
|  | И | 135 - Соответствие сварных швов символам/обозначениям, указанных на чертежах |  | Тип сварного шва должен соответствовать указанному на чертеже (135) если соответствует - поставить максимальный балл |  | 6 | 1
|  | С | 135 - Качество сварки |  |  |  | 6 | 1
|  |  |  | 0 | Неудовлетворительно - не соответствует отраслевому стандарту - имеются подрезы, поры и газовые отверстия на поверхности сварного шва, растрескивания и брызги
|  |  |  | 1 | Удовлетворительно - приемлемо и соответствует отраслевому стандарту - небольшое количество подрезов, пор и газовых отверстий на поверхности сварного шва, растрескивания и брызг
|  |  |  | 2 | Хорошо - соответствует отраслевому стандарту и превосходит его в некоторых отношениях - минимальное количество подрезов, пор и газовых отверстий на поверхности сварного шва, растрескивания и брызг
|  |  |  | 3 | Отлично - превосходит отраслевой стандарт - на всех сварных швах отсутствуют подрезы, поры и газовые отверстия, растрескивание и брызги
6 | Первичные размеры )
|  | И | Высота до тяги мм 333,74 (± 1,09 мм) |  | Если размер попадает в диапазон, поставить максимальный балл; если не попадает - 0 |  | 7 | 1
|  | И | Высота до тяги мм 333,74 (± 1,09 мм) |  | Если размер попадает в диапазон, поставить максимальный балл; если не попадает - 0 |  | 7 | 1
|  | И | Высота до детали 2.10 88 мм (± 0,59 мм) |  | Если размер попадает в диапазон, поставить максимальный балл; если не попадает - 0 |  | 5 | 1
|  | И | Высота до детали 2.10 88 мм (± 0,59 мм) |  | Если размер попадает в диапазон, поставить максимальный балл; если не попадает - 0 |  | 5 | 1
|  | И | Длина тяги 424 мм (± 0,59 мм) |  | Если размер попадает в диапазон, поставить максимальный балл; если не попадает - 0 |  | 5 | 1
|  | И | Длина тяги 424 мм (± 0,59 мм) |  | Если размер попадает в диапазон, поставить максимальный балл; если не попадает - 0 |  | 5 | 1
|  | И | Ширина тяги по длинной стороне 160 мм (± 0,59 мм) |  | Если размер попадает в диапазон, поставить максимальный балл; если не попадает - 0 |  | 5 | 1
|  | И | Ширина тяги по длинной стороне 160 мм (± 0,59 мм) |  | Если размер попадает в диапазон, поставить максимальный балл; если не попадает - 0 |  | 5 | 1
|  | И | Ширина тяги по короткой стороне 52 мм (± 0,59 мм) |  | Если размер попадает в диапазон, поставить максимальный балл; если не попадает - 0 |  | 5 | 1
|  | И | Ширина тяги по короткой стороне 52 мм (± 0,59 мм) |  | Если размер попадает в диапазон, поставить максимальный балл; если не попадает - 0 |  | 5 | 1
|  | И | Расстояние между деталями 2.10 в сборе 52 мм (± 0,59 мм) |  | Если размер попадает в диапазон, поставить максимальный балл; если не попадает - 0 |  | 5 | 1
|  | И | Расстояние между трубками 30х30 140 мм (± 0,59 мм) |  | Если размер попадает в диапазон, поставить максимальный балл; если не попадает - 0 |  | 7 | 1
|  | И | Расстояние между деталями 2.2 52 мм (± 0,59 мм) |  | Если размер попадает в диапазон, поставить максимальный балл; если не попадает - 0 |  | 5 | 0.75
7 | Вторичные размеры
|  | И | Длина прутка 2.4 180 мм (± 0,59 мм) |  | Если размер попадает в диапазон, поставить максимальный балл; если не попадает - 0 |  | 4 | 0.25
|  | И | Длина прутка 2.5 180 мм (± 0,59 мм) |  | Если размер попадает в диапазон, поставить максимальный балл; если не попадает - 0 |  | 7 | 0.25
|  | И | Ширина детали 2.1 42 мм (± 0,59 мм) |  | Если размер попадает в диапазон, поставить максимальный балл; если не попадает - 0 |  | 7 | 0.5
|  | И | Ширина детали 2.1 42 мм (± 0,59 мм) |  | Если размер попадает в диапазон, поставить максимальный балл; если не попадает - 0 |  | 7 | 0.5
|  | И | Ширина детали 2.3 42 мм (± 0,59 мм) |  | Если все резьбовые соеденения присутствуют, поставить максимальный балл; если не попадает - 0 |  | 7 | 0.5
|  | И | Ширина детали 2.3 42 мм (± 0,59 мм) |  | Если все резьбовые соеденения присутствуют, поставить максимальный балл; если не попадает - 0 |  | 7 | 0.5
8 | Качество сборки - техническое совершенство (модуль B)
|  | И | Параллельность тяги (высота) |  | Измерить высоту тяги в двух точках: если расхождение менее 1 мм, поставить максимальный балл, если больше - 0 |  | 7 | 1.5
|  | И | Параллельность тяги (ширина) |  | Измерить ширину тяги в двух точках: если расхождение менее 0,5 мм, поставить максимальный балл, если больше - 0 |  | 7 | 1
В | Модуль В | [6 empty] | 36
1 | Общее впечатление - мастерство (по факту завершения работ)
|  | И | Завершённость конструкции модуля В в указанное время |  | Конструкция собрана в соответствии с конкурсным заданием в отведённые сроки |  | 5 | 0.5
|  | И | Соответствие чертежу |  | Если конструкция соответствует чертежу (есть все конструктивные элементы и их расположение верно), присуждается балл |  | 3 | 1
|  | И | Качество изготовления |  | Острые кромки. Общий вид и отделка деталей. Симметрия изготовления и выравнивание соединений (визуальное рассмотрение деталей, не включённых ни в один из других критериев). Готовый модуль не имеет заусенцев, острых краев. Поверхность металла (исключая оценку сварных швов) не имеет брызг от сварки. Следы от ударов или чрезмерные следы шлифовки/царапины, оставленные на готовом изделии. Общий вид и отделка изделия. Если отсутствуют следы молотка или царапины, присуждается балл |  | 3 | 1
|  | И | Соблюдение требований ОТ и ТБ при выполнении модуля |  | Если отсутствуют нарушения требований ОТ и ТБ поставить максимальный балл Если имеют место нарушения, поставить 0 |  | 2 | 0.75
2 | Использование дополнительного материала (по факту завершения работ)
|  | И | Дополнительный материал) |  | Если задание выполнено без использования дополнительного материала, поставить максимальный бал Если использован дополнительный материал, поставить 0 |  | 3 | 1
3 | Качество резки
|  | И | Методы резки |  | Если методы резки соответствуют конкурсному заданию, присуждается максимальный балл |  | 4 | 1
4 | Качество гибки
|  | И | Внешний вид гибки |  | Если место гиба не имеет следов удара, перегибов и имеет правильную форму, поставить максимальный балл, если имеет что-либо из перечисленного - 0 |  | 5 | 1
5 | Качество сварки
|  | И | 135 - Соответствие размеров сварных швов, указанных на чертежах |  | Размеры сварных швов должны соответствовать указанным на чертежах (+/- 1-0), если соответствуют в пределах допусков - поставить максимальный балл |  | 6 | 1
|  | И | 135 - Соответствие сварных швов символам/обозначениям, указанных на чертежах |  | Тип сварного шва должен соответствовать указанному на чертеже (111) если соответствует - поставить максимальный балл |  | 6 | 1
|  | И | 141 - Соответствие размеров сварных швов, указанных на чертежах |  | Размеры сварных швов должны соответствовать указанным на чертежах (+/- 1-0), если соответствуют в пределах допусков - поставить максимальный балл |  | 6 | 1
|  | И | 141 - Соответствие сварных швов символам/обозначениям, указанных на чертежах |  | Тип сварного шва должен соответствовать указанному на чертеже (135) если соответствует - поставить максимальный балл |  | 6 | 1
|  | С | 135 - Качество сварки |  |  |  | 6 | 1
|  |  |  | 0 | Неудовлетворительно - не соответствует отраслевому стандарту - имеются подрезы, поры и газовые отверстия на поверхности сварного шва, растрескивания и брызги
|  |  |  | 1 | Удовлетворительно - приемлемо и соответствует отраслевому стандарту - небольшое количество подрезов, пор и газовых отверстий на поверхности сварного шва, растрескивания и брызг
|  |  |  | 2 | Хорошо - соответствует отраслевому стандарту и превосходит его в некоторых отношениях - минимальное количество подрезов, пор и газовых отверстий на поверхности сварного шва, растрескивания и брызг
|  |  |  | 3 | Отлично - превосходит отраслевой стандарт - на всех сварных швах отсутствуют подрезы, поры и газовые отверстия, растрескивание и брызги
|  | С | 141 - Качество сварки |  |  |  | 6 | 1
|  |  |  | 0 | Неудовлетворительно - не соответствует отраслевому стандарту - имеются подрезы, поры и газовые отверстия на поверхности сварного шва, растрескивания и брызги
|  |  |  | 1 | Удовлетворительно - приемлемо и соответствует отраслевому стандарту - небольшое количество подрезов, пор и газовых отверстий на поверхности сварного шва, растрескивания и брызг
|  |  |  | 2 | Хорошо - соответствует отраслевому стандарту и превосходит его в некоторых отношениях - минимальное количество подрезов, пор и газовых отверстий на поверхности сварного шва, растрескивания и брызг
|  |  |  | 3 | Отлично - превосходит отраслевой стандарт - на всех сварных швах отсутствуют подрезы, поры и газовые отверстия, растрескивание и брызги
|  | С | Качество плазменной резки |  |  |  | 6 | 1
|  |  |  | 0 | Неудовлетворительно - не соответствует отраслевому стандарту - на кромках имеется шлак, неровные линии реза, верхняя кромка сильно расплавлена, либо кромки были доработаны
|  |  |  | 1 | Удовлетворительно - приемлемо и соответствует отраслевому стандарту - чистый разрез с небольшим количеством шлака, при этом линии имеют небольшой угол разреза, верхний край имеет небольшую кромку, квадратные (80 °) края поверхности реза
|  |  |  | 2 | Хорошо - соответствует отраслевому стандарту и превосходит его в некоторых отношениях - чистый рез с очень небольшим количеством шлака, линии имеют минимальный угол разреза, очень небольшие расплавленные верхние края, квадратные (85 °) края поверхности реза
|  |  |  | 3 | Отлично - превосходит отраслевой стандарт - шлак отсутствует, параллельные линии перетаскивания, верхние кромки не расплавлены, квадратные (90 °) края поверхности реза
6 | Первичные размеры
|  | И | Высота тяги 495 мм (± 1,09 мм) |  | Если размер попадает в диапазон, поставить максимальный балл; если не попадает - 0. В случае, если участник рассверлил отверстия, высотные размеры не оцениваются |  | 4 | 1
|  | И | Высота тяги 495 мм (± 1,09 мм) |  | Если размер попадает в диапазон, поставить максимальный балл; если не попадает - 0. В случае, если участник рассверлил отверстия, высотные размеры не оцениваются |  | 4 | 1
|  | И | Высота ручки 396 мм (± 0,59 мм) |  | Если размер попадает в диапазон, поставить максимальный балл; если не попадает - 0 |  | 4 | 1
|  | И | Высота ручки 396 мм (± 0,59 мм) |  | Если размер попадает в диапазон, поставить максимальный балл; если не попадает - 1 |  | 4 | 1
|  | И | Высота до детали 3.1 327 мм (± 0,59 мм) |  | Если размер попадает в диапазон, поставить максимальный балл; если не попадает - 0 |  | 4 | 1
|  | И | Высота до детали 3.4 371 мм (± 0,59 мм) |  | Если размер попадает в диапазон, поставить максимальный балл; если не попадает - 0 |  | 5 | 1
|  | И | Высота до детали 3.4 371 мм (± 0,59 мм) |  | Если размер попадает в диапазон, поставить максимальный балл; если не попадает - 1 |  | 4 | 1
|  | И | Ширина между деталями 3.4 72 мм (± 0,59 мм) |  | Если размер попадает в диапазон, поставить максимальный балл; если не попадает - 0 |  | 4 | 1
|  | И | Ширина между деталями 3.4 72 мм (± 0,59 мм) |  | Если размер попадает в диапазон, поставить максимальный балл; если не попадает - 0 |  | 4 | 1
|  | И | Ширина лапки 39 мм (± 0,59 мм) |  | Если размер попадает в диапазон, поставить максимальный балл; если не попадает - 0 |  | 4 | 0.75
|  | И | Ширина крышки 122 мм (± 0,59 мм) |  | Если размер попадает в диапазон, поставить максимальный балл; если не попадает - 0 |  | 4 | 0.75
|  | И | Длина крышки 272 мм (± 0,59 мм) |  | Если размер попадает в диапазон, поставить максимальный балл; если не попадает - 0 |  | 4 | 0.75
|  | И | Высота таблички мм (± 0,59 мм) |  | Если размер попадает в диапазон, поставить максимальный балл; если не попадает - 0 |  | 4 | 0.75
|  | И | Высота таблички мм (± 0,59 мм) |  | Если размер попадает в диапазон, поставить максимальный балл; если не попадает - 1 |  | 4 | 0.75
|  | И | Длина детали 3.13 200 мм (± 0,59 мм) |  | Если размер попадает в диапазон, поставить максимальный балл; если не попадает - 1 |  | 4 | 0.75
7 | Качество сборки - техническое совершенство (модуль C)
|  | И | Параллельность ручки |  | Провести 2 измерения Если отклонение не более +/- 0,5 мм, поставить максимальный балл; если отклонение более +/- 0,5 мм, поставить 0 |  | 2 | 1
|  | И | Перпендикулярность тяги |  | Проверить зазоры сторон с помощью щупа 0,5 мм; если размер попадает в диапазон, поставить максимальный балл, если нет - 0 |  | 2 | 1.25
8 | Общее впечатление - мастерство (по факту завершения работ)
|  | И | Соответствие чертежу |  | Если конструкция соответствует чертежу (есть все конструктивные элементы и их расположение верно), присуждается балл |  | 5 | 1
|  | И | Качество изготовления |  | Острые кромки. Общий вид и отделка деталей. Симметрия изготовления и выравнивание соединений (визуальное рассмотрение деталей, не включённых ни в один из других критериев). Готовый модуль не имеет заусенцев, острых краев. Поверхность металла (исключая оценку сварных швов) не имеет брызг от сварки. Следы от ударов или чрезмерные следы шлифовки/царапины, оставленные на готовом изделии. Общий вид и отделка изделия. Если отсутствуют следы молотка или царапины, присуждается балл |  | 3 | 1
9 | Функциональность
|  | И | Функциональность движущихся частей |  | Поршень свободно двигается из положения в положение. |  | 7 | 1
|  | И | Функциональность движущихся частей |  | Тяга свободно двигается из положения в положение. |  | 4 | 1
|  | И | Функциональность движущихся частей |  | Ручка свободно двигается из положения в положение. |  | 7 | 1
|  | И | Функциональность движущихся частей |  | Лапка (фиксатор) свободно двигается из положения в положение. Лапка фиксирует ручку во избежание ее падения. |  | 7 | 1
|  | И | Функциональность движущихся частей |  | Крышка свободно двигается из положения в положение. |  | 7 | 0.5
|  | И | Изделие зафиксированно шплинтами |  | Если шплинты установлены, поставить максимальный балл; если нет - 0 |  | 7 | 0.5
[5 empty] | Итого |  |  | 100
[5 empty] | Итого |  |  | #REF!

## Проф. задачи
№ п/п | Перечень профессиональных задач специалиста
1 | Организация и управление работой
2 | Коммуникабельность и умение общаться с людьми
3 | Работа с материалами
4 | Технология резки
5 | Технология гибки
6 | Технология сварки
7 | Технология сборки